## Page1
Отчет о параметрах МНПРЛЗ с 01.05.2020 по 31.05.2020
№ п/п | Паспорт разливки плавки | Дата | Вес заготовок, т | Марка стали полученная | ГОСТ | Плавка в серии | Сечение заготовки | Тип разливки | Вес стали (со стенда ППС), т | Вес стали расчет., т | Вес шлака при закрытии с/к, т | Остаток металла в с/к, т | Вес разлитой стали, т | Остатки в п/к, т | Тех. обрезь, т | № с/к | Темп. стали в с/к, °C | № п/к | Стойкость гильзы кр-ра 1, т | Стойкость гильзы кр-ра 2, т | Стойкость гильзы кр-ра 3, т | Стойкость гильзы кр-ра 4, т | Стойкость гильзы кр-ра 5, т | Стойкость гильзы кр-ра 6, т | Частота качания, кол-во/мин | Ход кр-ра, мм | Скорость разливки, м/мин | Расход воды на кр-р, л/мин | Дельта температуры воды, °C | Расход воды ЗВО №1, л/мин | Расход воды ЗВО №2, л/мин | Расход воды ЗВО №3, л/мин | Брак всего, кг | Кол-во НЛЗ 1 ручей | Кол-во НЛЗ 2 ручей | Кол-во НЛЗ 3 ручей | Кол-во НЛЗ 4 ручей | Кол-во НЛЗ 5 ручей | Кол-во НЛЗ 6 ручей | Марка | Кол-во, т | Время 1 замера | Темп 1, °С | Время 2 замера | Темп 2, °С | Время пробы МНЛЗ | C, % | Si, % | Mn,% | S, % | P, % | Cr, % | Ni, % | Cu, % | As, % | Mo, % | Nb, % | Sn, % | Ti, % | V, % | Al, % | Ca, % | N, % | W, % | Bi, % | Pb, % | Sb, % | Mg, % | Zn, % | Сэ, % | Тип защитной трубы | Тип погружного стакана | Тип стакана дозатора п/к | Тип стопора п/к | Замечания по плавке
2 | 12002879 | 01.05.2020 | 170,188 | Арм240 | ГОСТ 34028-2016 | 6 | 150x150 | Открытая |  | 173,088 | 1,8 | 0,4 | 172.688 |  |  | 4 | 1576 | 3 | 4684 | 2925 | 1475 | 3152 | 2658 | 2487 | 165 | 10 | 3 | 1950 | 9 | 320 | 400 | 170 | [7 empty] | B 789/BC | 0,02 | 3:55:00 | 1549 | 3:55:00 | 1553 | 4:06:14 | 0.1788 | 0.154 | 0.509 | 0.0076 | 0.0233 | 0.0345 | 0.0157 | 0.0326 | 0.0014 | 0.002 | 0.0006 | 0.0004 | 0.0007 | 0.0022 | 0.0029 | 0.0011 | 0.004 | [7 empty] | RHI DELTEK D99 |  | RHI JUSTAL DS1015
8 | 12002883 | 01.05.2020 | 144,9 | Арм240 | ГОСТ 34028-2016 | 4 | 150x150 | Открытая |  | 145,3 | 1,8 | 0,4 | 144.9 |  |  | 4 |  | 5 | 4790 | 3091 | 1639 | 3316 | 2822 | 2646 | 180 | 9 | 3 | 1950 | 9 | 360 | 400 | 180 | [7 empty] | B 789/BC | 0,03 | 13:25:00 | 1549 | 13:25:00 | 1545 | 13:31:11 | 0.1873 | 0.1469 | 0.5242 | 0.0051 | 0.0136 | 0.0252 | 0.0196 | 0.028 | 0.0014 | 0.0024 | 0.0006 | 0.0004 | 0.0006 | 0.003 | 0.0022 | 0.0008 | 0.0085 | [7 empty] | RHI DELTEK D99 |  | RHI JUSTAL DS1015
9 | 12002886 | 01.05.2020 | 168 | Арм240 | ГОСТ 34028-2016 | 5 | 150x150 | Открытая |  | 168,4 | 1,8 | 0,4 | 168 |  |  | 7 | 1579 | 5 | 4817 | 3118 | 1666 | 3345 | 2849 | 2676 | 180 | 10 | 3 | 1950 | 9 | 340 | 400 | 170 | [7 empty] | B 789/BC | 0,03 | 14:05:00 | 1547 | 14:05:00 | 1548 | 14:12:29 | 0.1936 | 0.169 | 0.6231 | 0.0026 | 0.0124 | 0.0341 | 0.0163 | 0.0311 | 0.0016 | 0.0016 | 0.0006 | 0.0005 | 0.0007 | 0.0028 | 0.0031 | 0.0011 | 0.0068 | [7 empty] | RHI DELTEK D99 |  | RHI JUSTAL DS1015
11 | 12002888 | 01.05.2020 | 170,1 | Ст3сп | Контракт | 7 | 150x150 | Открытая |  | 170,5 | 1,8 | 0,4 | 170.1 |  |  | 12 | 1563 | 5 | 4874 | 3175 | 1718 | 3400 | 2906 | 2730 | 180 | 10 | 3 | 1950 | 9 | 360 | 420 | 170 | [7 empty] | B 789/BC | 0,03 | 15:40:00 | 1540 | 15:40:00 | 1539 | 15:46:31 | 0.1977 | 0.185 | 0.7124 | 0.0014 | 0.0191 | 0.0428 | 0.0152 | 0.0291 | 0.0018 | 0.0016 | 0.0007 | 0.0006 | 0.001 | 0.003 | 0.0034 | 0.0005 | 0.0051 | [6 empty] | 0.329 | RHI DELTEK D99 |  | RHI JUSTAL DS1015 |  | Затягивание металлопровода пром.ковша на 0,4м/мин.
16 | 12002893 | 01.05.2020 | 163,8 | Ст3сп | Контракт | 12 | 150x150 | Открытая |  | 164,2 | 1,8 | 0,4 | 163.8 |  |  | 12 | 1565 | 5 | 5010 | 3315 | 1853 | 3536 | 3048 | 2869 | 180 | 10 | 3 | 1950 | 9 | 360 | 420 | 170 | [7 empty] | B 789/BC | 0,03 | 19:30:00 | 1543 | 19:30:00 | 1541 | 19:40:00 | 0.1886 | 0.1943 | 0.7041 | 0.0034 | 0.0088 | 0.0359 | 0.0182 | 0.035 | 0.0015 | 0.0021 | 0.0007 | 0.0006 | 0.001 | 0.0027 | 0.0032 | 0.0004 | 0.0038 | [6 empty] | 0.318 | RHI DELTEK D99 |  | RHI JUSTAL DS1015
18 | 12002895 | 01.05.2020 | 163,8 | Ст3сп | Контракт | 14 | 150x150 | Открытая |  | 164,2 | 1,8 | 0,4 | 163.8 |  |  | 4 | 1568 | 5 | 5065 | 3372 | 1905 | 3591 | 3105 | 2923 | 180 | 10 | 3 | 1950 | 9 | 360 | 420 | 170 | [7 empty] | B 789/BC | 0,01 | 21:00:00 | 1545 | 21:00:00 | 1547 | 21:11:52 | 0.194 | 0.1781 | 0.6937 | 0.0027 | 0.0106 | 0.0395 | 0.0182 | 0.0346 | 0.0014 | 0.0025 | 0.0006 | 0.0007 | 0.0008 | 0.0027 | 0.0043 | 0.0005 | 0.0035 | [6 empty] | 0.322 | RHI DELTEK D99 |  | RHI JUSTAL DS1015
25 | 12002902 | 02.05.2020 | 165,9 | 1008 | ASTM A510/A510М-18 / Контракт | 2 | 150x150 | Закрытая |  | 166,3 | 1,8 | 0,4 | 165.9 |  |  | 12 | 1585 | 7 | 5258 | 3572 | 2094 | 3784 | 3303 | 3119 | 160 | 7 | 2 | 1950 | 6 | 175 | 220 | 95 | [9 empty] | 3:16:00 | 1561 | 3:16:00 | 1557 | 3:30:45 | 0.0874 | 0.1887 | 0.457 | 0.0016 | 0.0104 | 0.0463 | 0.0229 | 0.0315 | 0.0014 | 0.0029 | 0.0006 | 0.0008 | 0.0007 | 0.002 | 0.003 | 0.0011 | 0.0035 | [7 empty] | RHI DELTEK D99 | RHI DELTEK D99Z98 | RHI DELTEK D99WX08 | RHI DELTEK A100WX08
27 | 12002904 | 02.05.2020 | 163,783 | 1008 | ASTM A510/A510М-18 / Контракт | 4 | 150x150 | Закрытая |  | 164,183 | 1,8 | 0,4 | 163.783 |  |  | 4 | 1580 | 7 | 5310 | 3624 | 2147 | 3837 | 3355 | 3171 | 170 | 7 | 2 | 1950 | 6 | 185 | 230 | 100 | [9 empty] | 5:06:00 | 1554 | 5:06:00 | 1550 | 5:19:04 | 0.0818 | 0.1774 | 0.47 | 0.0013 | 0.0073 | 0.0308 | 0.0158 | 0.0316 | 0.002 | 0.0014 | 0.0006 | 0.0013 | 0.0007 | 0.0019 | 0.0032 | 0.0007 | 0.0052 | [7 empty] | RHI DELTEK D99 | RHI DELTEK D99Z98 | RHI DELTEK D99WX08 | RHI DELTEK A100WX08
32 | 12002909 | 02.05.2020 | 163,296 | Арм500 | ГОСТ 34028-2016 | 4 | 180x180 | Открытая |  | 163,696 | 1,8 | 0,4 | 163.296 |  |  | 4 | 1576 | 6 | 1529 | 1520 | 1523 | 1480 | 1535 | 106 | 180 | 7 | 2 | 2155 | 9 | 300 | 340 | 110 | [9 empty] | 12:21:00 | 1550 | 12:21:00 | 1548 | 12:32:18 | 0.1876 | 0.157 | 0.4973 | 0.003 | 0.0131 | 0.0428 | 0.0184 | 0.0313 | 0.0013 | 0.004 | 0.0005 | 0.0004 | 0.0007 | 0.0023 | 0.0031 | 0.0008 | 0.0041 | [6 empty] | 0.284 | RHI DELTEK D99 |  | RHI JUSTAL DS1015
34 | 12002911 | 02.05.2020 | 163,296 | Арм500 | ГОСТ 34028-2016 | 6 | 180x180 | Открытая |  | 163,696 | 1,8 | 0,4 | 163.296 |  |  | 3 | 1577 | 6 | 1580 | 1574 | 1580 | 1537 | 1586 | 160 | 180 | 7 | 2 | 2155 | 9 | 300 | 340 | 110 | [9 empty] | 13:51:00 | 1552 | 13:51:00 | 1550 | 14:02:56 | 0.1894 | 0.1571 | 0.4992 | 0.0025 | 0.0149 | 0.041 | 0.0165 | 0.0276 | 0.0017 | 0.0024 | 0.0005 |  | 0.0007 | 0.0024 | 0.0023 | 0.0008 | 0.0032 | [6 empty] | 0.285 | RHI DELTEK D99 |  | RHI JUSTAL DS1015
36 | 12002913 | 02.05.2020 | 162,981 | Арм500 | ГОСТ 34028-2016 | 8 | 180x180 | Открытая |  | 163,381 | 1,8 | 0,4 | 162.981 |  |  | 12 | 1571 | 6 | 1638 | 1610 | 1641 | 1601 | 1644 | 218 | 180 | 7 | 2 | 2155 | 9 | 300 | 340 | 110 | [9 empty] | 15:20:00 | 1543 | 15:20:00 | 1540 | 15:29:19 | 0.1896 | 0.1487 | 0.5003 | 0.0022 | 0.0102 | 0.0379 | 0.0154 | 0.0336 | 0.0013 | 0.0017 | 0.0005 | 0.0004 | 0.0007 | 0.0023 | 0.0025 | 0.0008 | 0.0045 | [6 empty] | 0.285 | RHI DELTEK D99 |  | RHI JUSTAL DS1015 |  | 15:25 закрыли 2 ручей ( по конвертеру)
41 | 12002918 | 03.05.2020 | 169,344 | Арм500 | ГОСТ 34028-2016 | 2 | 180x180 | Открытая |  | 169,744 | 1,8 | 0,4 | 169.344 |  |  | 3 | 1583 | 1 | 1813 | 1665 | 1819 | 1779 | 1698 | 387 | 180 | 7 | 2 | 2155 | 8 | 260 | 320 | 100 | [7 empty] | B 789/BC | 0,03 | 1:05:00 | 1540 | 1:05:00 | 1538 | 1:16:46 | 0.2019 | 0.1542 | 0.5148 | 0.0041 | 0.0183 | 0.041 | 0.0169 | 0.034 | 0.0011 | 0.003 | 0.0005 | 0.0006 | 0.0008 | 0.0025 | 0.0028 | 0.0006 | 0.0043 | [6 empty] | 0.3 | RHI DELTEK D99 |  | RHI JUSTAL DS1015 |  | Затягивание металлопровода пром.ковша на 0,5м/мин.
43 | 12002920 | 03.05.2020 | 169,344 | Арм500 | ГОСТ 34028-2016 | 4 | 180x180 | Открытая |  | 169,744 | 1,8 | 0,4 | 169.344 |  |  | 12 | 1581 | 1 | 1867 | 1719 | 1876 | 1836 | 1755 | 442 | 180 | 7 | 2 | 2155 | 9 | 290 | 320 | 100 | [7 empty] | B 789/BC | 0,03 | 2:50:00 | 1544 | 2:50:00 | 1545 | 2:54:28 | 0.2118 | 0.147 | 0.5118 | 0.0018 | 0.0146 | 0.0378 | 0.0149 | 0.0311 | 0.0014 | 0.0025 | 0.0006 | 0.0002 | 0.0008 | 0.0026 | 0.0027 | 0.0006 | 0.0041 | [6 empty] | 0.309 | RHI DELTEK D99 |  | RHI JUSTAL DS1015 |  | Затягивание металлопровода пром.ковша на 0,2м/мин.
50 | 12002927 | 03.05.2020 | 169,344 | Арм500 | ГОСТ 34028-2016 | 11 | 180x180 | Открытая |  | 169,744 | 1,8 | 0,4 | 169.344 |  |  | 5 | 1574 | 1 | 2067 | 1909 | 2073 | 2033 | 1946 | 638 | 180 | 7 | 2 | 2155 | 9 | 300 | 350 | 110 | [7 empty] | B 789/BC | 0,02 | 8:05:00 | 1549 | 8:05:00 | 1548 | 8:14:58 | 0.1906 | 0.1564 | 0.5048 | 0.0031 | 0.0105 | 0.0301 | 0.0142 | 0.029 | 0.0012 | 0.0024 | 0.0004 | 0.0003 | 0.0007 | 0.002 | 0.0024 | 0.0009 | 0.0036 | [6 empty] | 0.285 | RHI DELTEK D99 |  | RHI JUSTAL DS1015
52 | 12002929 | 03.05.2020 | 166,32 | Арм500 | ГОСТ 34028-2016 | 13 | 180x180 | Открытая |  | 166,72 | 1,8 | 0,4 | 166.32 |  |  | 7 | 1573 | 1 | 2121 | 1964 | 2127 | 2090 | 2000 | 693 | 180 | 7 | 2 | 2155 | 9 | 300 | 350 | 110 | [7 empty] | B 789/BC | 0,02 | 9:25:00 | 1549 | 9:25:00 | 1545 | 9:43:39 | 0.1916 | 0.1524 | 0.5102 | 0.0053 | 0.0147 | 0.0311 | 0.0151 | 0.034 | 0.0014 | 0.0016 | 0.0005 | 0.0006 | 0.0007 | 0.0024 | 0.0024 | 0.001 | 0.0039 | [6 empty] | 0.287 | RHI DELTEK D99 |  | RHI JUSTAL DS1015
57 | 12002934 | 03.05.2020 | 166,32 | Арм500 | ГОСТ 34028-2016 | 18 | 180x180 | Открытая |  | 166,72 | 1,8 | 0,4 | 166.32 |  |  | 7 | 1573 | 1 | 2263 | 2103 | 2260 | 2223 | 2142 | 832 | 180 | 7 | 2 | 2155 | 9 | 300 | 350 | 110 | [7 empty] | B 789/BC | 0,02 | 13:05:00 | 1549 | 13:05:00 | 1551 | 13:18:35 | 0.1864 | 0.1606 | 0.5155 | 0.0063 | 0.0077 | 0.032 | 0.017 | 0.033 | 0.0012 | 0.0017 | 0.0006 | 0.0005 | 0.0006 | 0.0018 | 0.003 | 0.0004 | 0.0044 | [6 empty] | 0.283 | RHI DELTEK D99 |  | RHI JUSTAL DS1015
59 | 12002936 | 03.05.2020 | 166,32 | Арм500 | ГОСТ 34028-2016 | 20 | 180x180 | Открытая |  | 166,72 | 1,8 | 0,4 | 166.32 |  |  | 4 | 1569 | 1 | 2321 | 2157 | 2315 | 2278 | 2196 | 886 | 180 | 7 | 2 | 2155 | 9 | 300 | 350 | 110 | [7 empty] | B 789/BC | 0,02 | 14:35:00 | 1547 | 14:35:00 | 1545 | 14:49:55 | 0.1924 | 0.1554 | 0.5018 | 0.0031 | 0.0129 | 0.0373 | 0.0154 | 0.0331 | 0.0016 | 0.0017 | 0.0006 | 0.0006 | 0.0007 | 0.0019 | 0.0027 | 0.0009 | 0.0039 | [6 empty] | 0.287 | RHI DELTEK D99 |  | RHI JUSTAL DS1015
61 | 12002938 | 03.05.2020 | 163,296 | Арм500 | ГОСТ 34028-2016 | 22 | 180x180 | Открытая |  | 163,696 | 1,8 | 0,4 | 163.296 |  |  | 3 | 1578 | 1 | 2375 | 2215 | 2369 | 2332 | 2251 | 943 | 180 | 7 | 2 | 2155 | 9 | 300 | 350 | 110 | [7 empty] | B 789/BC | 0,02 | 16:05:00 | 1545 | 16:05:00 | 1548 | 16:21:03 | 0.1873 | 0.1508 | 0.5175 | 0.0028 | 0.0122 | 0.0432 | 0.0153 | 0.0284 | 0.0015 | 0.0018 | 0.0006 | 0.0008 | 0.0008 | 0.002 | 0.0023 | 0.0008 | 0.0035 | [6 empty] | 0.286 | RHI DELTEK D99 |  | RHI JUSTAL DS1015
1 | 12002878 | 01.05.2020 | 163,8 | Арм240 | ГОСТ 34028-2016 | 5 | 150x150 | Открытая |  | 164,2 | 1,8 | 0,4 | 163.8 |  |  | 7 | 1573 | 3 | 4657 | 2896 | 1445 | 3123 | 2628 | 2459 | 165 | 10 | 3 | 1950 | 9 | 320 | 400 | 170 | [7 empty] | B 789/BC | 0,02 | 3:05:00 | 1541 | 3:05:00 | 1539 | 3:22:05 | 0.1896 | 0.1637 | 0.5122 | 0.0061 | 0.0225 | 0.0386 | 0.0198 | 0.0341 | 0.0013 | 0.0023 | 0.0005 | 0.0003 | 0.0007 | 0.0021 | 0.0032 | 0.0011 | 0.0046 | [7 empty] | RHI DELTEK D99 |  | RHI JUSTAL DS1015
4 | 12002882 | 01.05.2020 | 107,428 | Арм240 | ГОСТ 34028-2016 | 2 | 150x150 | Закрытая |  | 135,828 | 1,8 | 0,4 | 135.428 | 17 |  |  | 1579 | 4 |  | 2982 | 1531 | 3209 | 2714 | 2543 | 180 | 7 | 2 | 1950 | 9 | 200 | 250 | 110 | [7 empty] | B 789/BC | 0,01 | 7:40:00 | 1553 | 7:40:00 | 1551 | 7:50:24 | 0.1863 | 0.154 | 0.5035 | 0.0045 | 0.0105 | 0.0332 | 0.014 | 0.0262 | 0.0014 | 0.0013 | 0.0005 | 0.0002 | 0.0006 | 0.002 | 0.0025 | 0.001 | 0.005 | [7 empty] | RHI DELTEK D99 | RHI DELTEK D99Z98 | RHI DELTEK D99WX08 | RHI DELTEK A100WX08 | Загорелся МГР 6 ручей,Срыв серии (потухли МГР по всем ручьям).
10 | 12002887 | 01.05.2020 | 161,7 | Ст3сп | Контракт | 6 | 150x150 | Открытая |  | 162,1 | 1,8 | 0,4 | 161.7 |  |  | 3 | 1568 | 5 | 4844 | 3147 | 1691 | 3373 | 2876 | 2701 | 180 | 10 | 3 | 1950 | 9 | 360 | 410 | 170 | [7 empty] | B 789/BC | 0,03 | 14:55:00 | 1547 | 14:55:00 | 1547 | 14:59:52 | 0.2064 | 0.1837 | 0.6842 | 0.0014 | 0.0133 | 0.0443 | 0.016 | 0.0319 | 0.0015 | 0.0015 | 0.0006 | 0.0007 | 0.0009 | 0.0025 | 0.0033 | 0.0011 | 0.0056 | [6 empty] | 0.333 | RHI DELTEK D99 |  | RHI JUSTAL DS1015
17 | 12002894 | 01.05.2020 | 165,9 | Ст3сп | Контракт | 13 | 150x150 | Открытая |  | 166,3 | 1,8 | 0,4 | 165.9 |  |  | 5 | 1566 | 5 | 5037 | 3345 | 1880 | 3564 | 3076 | 2896 | 180 | 10 | 3 | 1950 | 9 | 360 | 420 | 170 | [7 empty] | B 789/BC | 0,03 | 20:15:00 | 1541 | 20:15:00 | 1542 | 20:35:13 | 0.1906 | 0.1861 | 0.7019 | 0.0031 | 0.0107 | 0.0401 | 0.0171 | 0.0333 | 0.0013 | 0.0021 | 0.0007 | 0.0008 | 0.0009 | 0.0028 | 0.0028 | 0.0004 | 0.0036 | [6 empty] | 0.32 | RHI DELTEK D99 |  | RHI JUSTAL DS1015
19 | 12002896 | 01.05.2020 | 174,3 | Ст3сп | Контракт | 15 | 150x150 | Открытая |  | 174,7 | 1,8 | 0,4 | 174.3 |  |  | 7 | 1566 | 5 | 5094 | 3402 | 1933 | 3620 | 3135 | 2953 | 180 | 10 | 3 | 1950 | 9 | 360 | 420 | 170 | [7 empty] | B 789/BC | 0,01 | 21:47:00 | 1549 | 21:47:00 | 1548 | 22:02:33 | 0.196 | 0.1815 | 0.6893 | 0.0024 | 0.0093 | 0.0403 | 0.018 | 0.0342 | 0.0014 | 0.0027 | 0.0007 | 0.0009 | 0.0008 | 0.0027 | 0.0029 | 0.0005 | 0.0056 | [6 empty] | 0.324 | RHI DELTEK D99 |  | RHI JUSTAL DS1015
24 | 12002901 | 02.05.2020 | 161,7 | 1008 | ASTM A510/A510М-18 / Контракт | 1 | 150x150 | Закрытая |  | 162,7 | 1,8 | 0,4 | 162.3 |  |  | 3 | 1591 | 7 | 5231 | 3544 | 2065 | 3757 | 3275 | 3091 | 150 | 7 | 2 | 1950 | 6 | 165 | 200 | 90 | [9 empty] | 2:27:00 | 1563 | 2:27:00 | 1560 | 2:39:26 | 0.0929 | 0.1846 | 0.4589 | 0.0019 | 0.0089 | 0.0442 | 0.0535 | 0.0387 | 0.0017 | 0.009 | 0.0006 | 0.0007 | 0.0007 | 0.0021 | 0.0032 | 0.001 | 0.0052 | [7 empty] | RHI DELTEK D99 | RHI DELTEK D99Z98 | RHI DELTEK D99WX08 | RHI DELTEK A100WX08
26 | 12002903 | 02.05.2020 | 151,2 | 1008 | ASTM A510/A510М-18 / Контракт | 3 | 150x150 | Закрытая |  | 151,6 | 1,8 | 0,4 | 151.2 |  |  | 5 | 1580 | 7 | 5283 | 3597 | 2120 | 3809 | 3328 | 3144 | 165 | 7 | 2 | 1950 | 6 | 175 | 215 | 95 | [9 empty] | 4:11:00 | 1554 | 4:11:00 | 1552 | 4:26:27 | 0.0818 | 0.1784 | 0.4759 | 0.0018 | 0.0089 | 0.0343 | 0.017 | 0.0296 | 0.0019 | 0.0017 | 0.0006 | 0.0006 | 0.0007 | 0.0019 | 0.0029 | 0.0008 | 0.0048 | [7 empty] | RHI DELTEK D99 | RHI DELTEK D99Z98 | RHI DELTEK D99WX08 | RHI DELTEK A100WX08
33 | 12002910 | 02.05.2020 | 163,296 | Арм500 | ГОСТ 34028-2016 | 5 | 180x180 | Открытая |  | 163,696 | 1,8 | 0,4 | 163.296 |  |  | 7 | 1562 | 6 | 1553 | 1547 | 1550 | 1510 | 1562 | 133 | 180 | 7 | 2 | 2155 | 9 | 300 | 340 | 110 | [9 empty] | 13:06:00 | 1547 | 13:06:00 | 1542 | 13:19:22 | 0.1948 | 0.1554 | 0.5093 | 0.0025 | 0.0173 | 0.0487 | 0.0199 | 0.0344 | 0.0014 | 0.0049 | 0.0005 | 0.0004 | 0.0007 | 0.0024 | 0.003 | 0.0008 | 0.0049 | [6 empty] | 0.295 | RHI DELTEK D99 |  | RHI JUSTAL DS1015
35 | 12002912 | 02.05.2020 | 169,344 | Арм500 | ГОСТ 34028-2016 | 7 | 180x180 | Открытая |  | 169,744 | 1,8 | 0,4 | 169.344 |  |  | 5 | 1575 | 6 | 1607 | 1604 | 1607 | 1567 | 1613 | 187 | 180 | 7 | 2 | 2155 | 9 | 300 | 340 | 110 | [9 empty] | 14:36:00 | 1549 | 14:36:00 | 1546 | 14:47:35 | 0.1884 | 0.1545 | 0.5029 | 0.002 | 0.0121 | 0.0405 | 0.0159 | 0.0275 | 0.0013 | 0.0018 | 0.0005 | 0.0001 | 0.0007 | 0.0024 | 0.0025 | 0.0007 | 0.0041 | [6 empty] | 0.284 | RHI DELTEK D99 |  | RHI JUSTAL DS1015
66 | 12002943 | 03.05.2020 | 169,344 | Арм500 | ГОСТ 34028-2016 | 27 | 180x180 | Открытая |  | 169,744 | 1,8 | 0,4 | 169.344 |  |  | 3 | 1568 | 1 | 2526 | 2360 | 2514 |  | 2396 | 1092 | 180 | 7 | 2 | 2155 | 9 | 290 | 320 | 100 | [9 empty] | 19:47:00 | 1545 | 19:47:00 | 1542 | 20:04:14 | 0.19 | 0.1497 | 0.5036 | 0.0045 | 0.0207 | 0.0417 | 0.0125 | 0.0259 | 0.0012 | 0.0017 | 0.0007 | 0.0001 | 0.0007 | 0.0021 | 0.0029 | 0.0008 | 0.004 | [6 empty] | 0.286 | RHI DELTEK D99 |  | RHI JUSTAL DS1015
68 | 12002945 | 03.05.2020 | 160,272 | Арм500 | ГОСТ 34028-2016 | 29 | 180x180 | Открытая |  | 160,672 | 1,8 | 0,4 | 160.272 |  |  | 5 | 1572 | 1 | 2593 | 2426 | 2581 |  | 2459 | 1155 | 180 | 11 | 2 | 2155 | 9 | 290 | 320 | 100 | [9 empty] | 21:36:00 | 1546 | 21:36:00 | 1545 | 21:55:35 | 0.1903 | 0.165 | 0.498 | 0.0016 | 0.0162 | 0.0537 | 0.0209 | 0.0321 | 0.0014 | 0.0021 | 0.0007 | 0.0004 | 0.0008 | 0.0022 | 0.003 | 0.0008 | 0.0047 | [6 empty] | 0.288 | RHI DELTEK D99 |  | RHI JUSTAL DS1015
75 | 12002952 | 04.05.2020 | 163,296 | Арм500 | ГОСТ 34028-2016 | 36 | 180x180 | Открытая |  | 163,696 | 1,8 | 0,4 | 163.296 |  |  | 12 | 1568 | 1 | 2801 | 2635 | 2798 | 2498 | 2671 | 1367 | 180 | 11 | 2 | 2155 | 9 | 290 | 320 | 100 | [9 empty] | 3:43:00 | 1545 | 3:43:00 | 1545 | 3:53:01 | 0.1862 | 0.1915 | 0.6997 | 0.0051 | 0.0093 | 0.0546 | 0.0225 | 0.0296 | 0.0016 | 0.0023 | 0.0007 | 0.0006 | 0.0008 | 0.0024 | 0.0027 | 0.0006 | 0.0064 | [6 empty] | 0.318 | RHI DELTEK D99 |  | RHI JUSTAL DS1015
77 | 12002954 | 04.05.2020 | 163,296 | Арм500 | ГОСТ 34028-2016 | 38 | 180x180 | Открытая |  | 163,696 | 1,8 | 0,4 | 163.296 |  |  | 2 | 1571 | 1 | 2859 | 2692 | 2856 | 2543 | 2726 | 1421 | 180 | 11 | 2 | 2155 | 9 | 290 | 320 | 100 | [9 empty] | 5:15:00 | 1544 | 5:15:00 | 1544 | 5:32:48 | 0.201 | 0.1862 | 0.7002 | 0.0029 | 0.0107 | 0.0495 | 0.0197 | 0.0294 | 0.0014 | 0.0024 | 0.0007 | 0.0007 | 0.0008 | 0.0028 | 0.003 | 0.0012 | 0.0046 | [6 empty] | 0.332 | RHI DELTEK D99 |  | RHI JUSTAL DS1015
84 | 12002961 | 04.05.2020 | 166,32 | 25Г2С | ГОСТ 5781-82 | 2 | 180x180 | Открытая |  | 166,72 | 1,8 | 0,4 | 166.32 |  |  | 5 | 1585 | 2 | 3055 | 2892 | 3061 | 2716 | 2922 | 1612 | 180 | 7 | 2 | 2155 | 9 | 210 | 230 | 75 | [7 empty] | B 789/BC | 0,02 | 11:52:00 | 1536 | 11:52:00 | 1534 | 12:03:14 | 0.2733 | 0.5673 | 1.5174 | 0.0025 | 0.0127 | 0.0461 | 0.0183 | 0.0389 | 0.0014 | 0.0019 | 0.0009 | 0.0011 | 0.0022 | 0.0055 | 0.0042 | 0.0007 | 0.0055 | [6 empty] | 0.583 | RHI DELTEK D99 |  | RHI JUSTAL DS1015
86 | 12002963 | 04.05.2020 | 166,32 | 25Г2С | ГОСТ 5781-82 | 4 | 180x180 | Открытая |  | 166,72 | 1,8 | 0,4 | 166.32 |  |  | 2 | 1559 | 2 | 3106 | 2946 | 3122 | 2773 | 2976 | 1669 | 180 | 7 | 2 | 2155 | 9 | 210 | 230 | 75 | [7 empty] | B 789/BC | 0,02 | 13:37:00 | 1531 | 13:37:00 | 1531 | 13:57:07 | 0.2818 | 0.5847 | 1.5312 | 0.0023 | 0.0144 | 0.0465 | 0.0194 | 0.0327 | 0.0016 | 0.0028 | 0.0009 | 0.0009 | 0.0022 | 0.0055 | 0.0045 | 0.0007 | 0.007 | [6 empty] | 0.595 | RHI DELTEK D99 |  | RHI JUSTAL DS1015
91 | 12002968 | 04.05.2020 | 163,296 | 25Г2С | ГОСТ 5781-82 | 9 | 180x180 | Открытая |  | 163,696 | 1,8 | 0,4 | 163.296 |  |  | 2 | 1558 | 2 | 3230 | 3085 | 3267 | 2918 | 3112 | 1805 | 180 | 7 | 2 | 2155 | 9 | 210 | 230 | 75 | [7 empty] | B 789/BC | 0,02 | 17:50:00 | 1532 | 17:50:00 | 1529 | 18:04:42 | 0.2675 | 0.5693 | 1.5266 | 0.0031 | 0.0092 | 0.0484 | 0.0241 | 0.0371 | 0.0015 | 0.0048 | 0.0008 | 0.0014 | 0.0023 | 0.0052 | 0.004 | 0.0009 | 0.0056 | [6 empty] | 0.579 | RHI DELTEK D99 |  | RHI JUSTAL DS1015
93 | 12002970 | 04.05.2020 | 161,7 | Ст3сп | Контракт | 1 | 150x150 | Открытая |  | 162,7 | 1,8 | 0,4 | 162.3 |  |  | 5 | 1581 | 5 | 3223 | 3683 | 2208 | 3898 | 3411 | 3227 | 165 | 10 | 3 | 1950 | 9 | 350 | 400 | 200 | [7 empty] | B 789/BC | 0,12 | 21:35:00 | 1546 | 21:35:00 | 1549 | 21:56:32 | 0.1891 | 0.1736 | 0.7159 | 0.0068 | 0.008 | 0.0349 | 0.0135 | 0.0317 | 0.0014 | 0.002 | 0.0006 | 0.0006 | 0.0008 | 0.0023 | 0.0026 | 0.0013 | 0.0045 | [6 empty] | 0.319 | RHI DELTEK D99 |  | RHI JUSTAL DS1015 |  | 22:07 запуск 1 ручья
100 | 12002977 | 05.05.2020 | 159,6 | Ст3сп | Контракт | 8 | 150x150 | Открытая |  | 160 | 1,8 | 0,4 | 159.6 |  |  | 3 | 1574 | 5 | 3431 | 3855 | 2392 | 4087 | 3592 | 3429 | 165 | 10 | 3 | 1950 | 9 | 350 | 400 | 200 | [7 empty] | B 789/BC | 0,02 | 3:30:00 | 1546 | 3:30:00 | 1548 | 3:40:38 | 0.1953 | 0.1901 | 0.7163 | 0.0035 | 0.0126 | 0.0411 | 0.0186 | 0.0279 | 0.0015 | 0.0044 | 0.0007 | 0.0006 | 0.0009 | 0.0025 | 0.0024 | 0.0008 | 0.0056 | [6 empty] | 0.327 | RHI DELTEK D99 |  | RHI JUSTAL DS1015
42 | 12002919 | 03.05.2020 | 166,32 | Арм500 | ГОСТ 34028-2016 | 3 | 180x180 | Открытая |  | 166,72 | 1,8 | 0,4 | 166.32 |  |  | 7 | 1585 | 1 | 1840 | 1692 | 1846 | 1806 | 1728 | 415 | 180 | 7 | 2 | 2155 | 8 | 300 | 320 | 150 | [7 empty] | B 789/BC | 0,03 | 2:00:00 | 1547 | 2:00:00 | 1546 | 2:04:02 | 0.1852 | 0.1558 | 0.5031 | 0.0021 | 0.0167 | 0.0421 | 0.016 | 0.0323 | 0.0011 | 0.0026 | 0.0004 | 0.0002 | 0.0008 | 0.0022 | 0.0028 | 0.0007 | 0.0034 | [6 empty] | 0.282 | RHI DELTEK D99 |  | RHI JUSTAL DS1015 |  | Затягивание металлопровода пром.ковша на 0,2м/мин.
44 | 12002921 | 03.05.2020 | 163,296 | Арм500 | ГОСТ 34028-2016 | 5 | 180x180 | Открытая |  | 163,696 | 1,8 | 0,4 | 163.296 |  |  | 4 | 1580 | 1 | 1895 | 1746 | 1904 | 1864 | 1782 | 469 | 180 | 7 | 2 | 2155 | 9 | 290 | 320 | 150 | [7 empty] | B 789/BC | 0,03 | 3:35:00 | 1545 | 3:35:00 | 1545 | 3:53:03 | 0.198 | 0.1611 | 0.5071 | 0.0028 | 0.0074 | 0.0271 | 0.0138 | 0.027 | 0.0013 | 0.0016 | 0.0004 |  | 0.0007 | 0.002 | 0.0032 | 0.0008 | 0.0039 | [6 empty] | 0.291 | RHI DELTEK D99 |  | RHI JUSTAL DS1015
49 | 12002926 | 03.05.2020 | 169,344 | Арм500 | ГОСТ 34028-2016 | 10 | 180x180 | Открытая |  | 169,744 | 1,8 | 0,4 | 169.344 |  |  | 4 | 1575 | 1 | 2037 | 1882 | 2046 | 2006 | 1918 | 608 | 180 | 7 | 2 | 2155 | 9 | 300 | 350 | 110 | [7 empty] | B 789/BC | 0,03 | 7:15:00 | 1545 | 7:15:00 | 1546 | 7:24:39 | 0.1864 | 0.1641 | 0.5196 | 0.0022 | 0.0104 | 0.0398 | 0.0157 | 0.0295 | 0.0012 | 0.0021 | 0.0004 | 0.0013 | 0.0007 | 0.0021 | 0.0023 | 0.001 | 0.0034 | [6 empty] | 0.285 | RHI DELTEK D99 |  | RHI JUSTAL DS1015
51 | 12002928 | 03.05.2020 | 163,296 | Арм500 | ГОСТ 34028-2016 | 12 | 180x180 | Открытая |  | 163,696 | 1,8 | 0,4 | 163.296 |  |  | 3 | 1575 | 1 | 2094 | 1937 | 2100 | 2060 | 1973 | 665 | 180 | 7 | 2 | 2155 | 9 | 300 | 350 | 110 | [7 empty] | B 789/BC | 0,03 | 8:45:00 | 1553 | 8:45:00 | 1550 | 9:00:38 | 0.193 | 0.1575 | 0.5045 | 0.0026 | 0.0121 | 0.0312 | 0.0137 | 0.0249 | 0.0014 | 0.0019 | 0.0005 | 0.0002 | 0.0008 | 0.0021 | 0.0026 | 0.0007 | 0.0045 | [6 empty] | 0.287 | RHI DELTEK D99 |  | RHI JUSTAL DS1015
58 | 12002935 | 03.05.2020 | 163,296 | Арм500 | ГОСТ 34028-2016 | 19 | 180x180 | Открытая |  | 163,696 | 1,8 | 0,4 | 163.296 |  |  | 12 | 1571 | 1 | 2290 | 2130 | 2287 | 2250 | 2169 | 859 | 180 | 7 | 2 | 2155 | 9 | 300 | 350 | 110 | [7 empty] | B 789/BC | 0,02 | 13:50:00 | 1550 | 13:50:00 | 1548 | 14:05:13 | 0.1852 | 0.1493 | 0.5026 | 0.0044 | 0.0128 | 0.0314 | 0.0136 | 0.0299 | 0.0016 | 0.0013 | 0.0006 | 0.0005 | 0.0007 | 0.0021 | 0.0028 | 0.0006 | 0.0037 | [6 empty] | 0.279 | RHI DELTEK D99 |  | RHI JUSTAL DS1015
60 | 12002937 | 03.05.2020 | 169,344 | Арм500 | ГОСТ 34028-2016 | 21 | 180x180 | Открытая |  | 169,744 | 1,8 | 0,4 | 169.344 |  |  | 5 | 1572 | 1 | 2348 | 2187 | 2342 | 2305 | 2224 | 916 | 180 | 7 | 2 | 2155 | 9 | 300 | 350 | 110 | [7 empty] | B 789/BC | 0,02 | 15:20:00 | 1549 | 15:20:00 | 1548 | 15:30:49 | 0.1806 | 0.1509 | 0.4996 | 0.0037 | 0.0171 | 0.0479 | 0.0177 | 0.032 | 0.0015 | 0.0022 | 0.0006 | 0.0007 | 0.0006 | 0.002 | 0.0031 | 0.0009 | 0.0027 | [6 empty] | 0.278 | RHI DELTEK D99 |  | RHI JUSTAL DS1015
67 | 12002944 | 03.05.2020 | 166,32 | Арм500 | ГОСТ 34028-2016 | 28 | 180x180 | Открытая |  | 166,72 | 1,8 | 0,4 | 166.32 |  |  | 7 | 1568 | 1 | 2559 | 2393 | 2547 |  | 2429 | 1125 | 180 | 11 | 2 | 2155 | 9 | 290 | 320 | 100 | [9 empty] | 20:42:00 | 1546 | 20:42:00 | 1544 | 20:57:29 | 0.1866 | 0.1602 | 0.5035 | 0.0025 | 0.0163 | 0.0597 | 0.0236 | 0.028 | 0.0014 | 0.0021 | 0.0007 | 0.0001 | 0.0007 | 0.0022 | 0.0028 | 0.0007 | 0.0042 | [6 empty] | 0.287 | RHI DELTEK D99 |  | RHI JUSTAL DS1015
69 | 12002946 | 03.05.2020 | 160,272 | Арм500 | ГОСТ 34028-2016 | 30 | 180x180 | Открытая |  | 160,672 | 1,8 | 0,4 | 160.272 |  |  | 2 | 1575 | 1 | 2623 | 2460 | 2611 |  | 2493 | 1188 | 180 | 11 | 2 | 2155 | 9 | 290 | 320 | 100 | [9 empty] | 22:30:00 | 1553 | 22:30:00 | 1549 | 22:45:57 | 0.1925 | 0.1579 | 0.5023 | 0.0028 | 0.0127 | 0.0492 | 0.0189 | 0.0338 | 0.0012 | 0.0026 | 0.0006 | 0.0003 | 0.0007 | 0.0019 | 0.0031 | 0.0007 | 0.0039 | [6 empty] | 0.29 | RHI DELTEK D99 |  | RHI JUSTAL DS1015
74 | 12002951 | 04.05.2020 | 160,272 | Арм500 | ГОСТ 34028-2016 | 35 | 180x180 | Открытая |  | 160,672 | 1,8 | 0,4 | 160.272 |  |  | 4 | 1567 | 1 | 2771 | 2608 | 2768 | 2477 | 2644 | 1340 | 180 | 11 | 2 | 2155 | 9 | 290 | 320 | 100 | [9 empty] | 2:54:00 | 1547 | 2:54:00 | 1546 | 3:05:45 | 0.1871 | 0.1764 | 0.7079 | 0.0022 | 0.0115 | 0.0547 | 0.0228 | 0.0334 | 0.0016 | 0.0026 | 0.0007 | 0.0006 | 0.0008 | 0.0026 | 0.0039 | 0.0006 | 0.0035 | [6 empty] | 0.321 | RHI DELTEK D99 |  | RHI JUSTAL DS1015
76 | 12002953 | 04.05.2020 | 163,296 | Арм500 | ГОСТ 34028-2016 | 37 | 180x180 | Открытая |  | 163,696 | 1,8 | 0,4 | 163.296 |  |  | 5 | 1569 | 1 | 2828 | 2662 | 2829 | 2522 | 2698 | 1394 | 180 | 11 | 2 | 2155 | 9 | 290 | 320 | 100 | [9 empty] | 4:29:00 | 1543 | 4:29:00 | 1542 | 4:55:19 | 0.1875 | 0.1864 | 0.6972 | 0.0022 | 0.0102 | 0.0534 | 0.0194 | 0.0278 | 0.0014 | 0.0018 | 0.0007 | 0.0003 | 0.0008 | 0.0028 | 0.003 | 0.0008 | 0.0054 | [6 empty] | 0.318 | RHI DELTEK D99 |  | RHI JUSTAL DS1015
83 | 12002960 | 04.05.2020 | 166,32 | 25Г2С | ГОСТ 5781-82 | 1 | 180x180 | Открытая |  | 167,62 | 1,8 | 0,4 | 167.22 |  |  | 12 | 1572 | 2 | 3028 | 2861 | 3034 | 2689 | 2895 | 1584 | 165 | 7 | 1 | 2155 | 9 | 170 | 180 | 60 | [7 empty] | B 789/BC | 0,15 | 10:55:00 | 1535 | 10:55:00 | 1536 | 11:16:37 | 0.2622 | 0.606 | 1.515 | 0.0013 | 0.0132 | 0.0454 | 0.0252 | 0.0353 | 0.0015 | 0.0024 | 0.0009 | 0.001 | 0.0024 | 0.0056 | 0.0052 | 0.0008 | 0.0059 | [6 empty] | 0.575 | RHI DELTEK D99 |  | RHI JUSTAL DS1015
85 | 12002962 | 04.05.2020 | 169,344 | 25Г2С | ГОСТ 5781-82 | 3 | 180x180 | Открытая |  | 169,744 | 1,8 | 0,4 | 169.344 |  |  | 7 | 1557 | 2 | 3082 | 2919 | 3091 | 2743 | 2949 | 1642 | 180 | 7 | 2 | 2155 | 9 | 210 | 230 | 75 | [7 empty] | B 789/BC | 0,02 | 12:44:00 | 1529 | 12:44:00 | 1526 | 13:01:24 | 0.2749 | 0.582 | 1.5232 | 0.0023 | 0.0144 | 0.0465 | 0.0173 | 0.0333 | 0.0014 | 0.0019 | 0.0009 | 0.001 | 0.0024 | 0.0057 | 0.0045 | 0.0008 | 0.007 | [6 empty] | 0.587 | RHI DELTEK D99 |  | RHI JUSTAL DS1015
92 | 12002969 | 04.05.2020 | 153,151 | 25Г2С | ГОСТ 5781-82 | 10 | 180x180 | Открытая |  | 161,251 | 1,8 | 0,4 | 160.851 | 4,9 |  | 4 | 1560 | 2 | 3252 | 3112 | 3291 | 2945 | 3140 | 1829 | 180 | 7 | 2 | 2155 | 9 | 210 | 230 | 90 | [7 empty] | B 789/BC | 0,03 | 18:40:00 | 1533 | 18:40:00 | 1536 | 18:50:17 | 0.2722 | 0.5833 | 1.5174 | 0.0031 | 0.0084 | 0.04 | 0.0195 | 0.0306 | 0.0016 | 0.0034 | 0.0008 | 0.0013 | 0.0021 | 0.0052 | 0.004 | 0.001 | 0.0062 | [6 empty] | 0.583 | RHI DELTEK D99 |  | RHI JUSTAL DS1015
94 | 12002971 | 04.05.2020 | 161,7 | Ст3сп | Контракт | 2 | 150x150 | Открытая |  | 162,1 | 1,8 | 0,4 | 161.7 |  |  | 2 | 1576 | 5 | 3251 | 3710 | 2233 | 3925 | 3439 | 3255 | 165 | 10 | 3 | 1950 | 9 | 300 | 400 | 200 | [7 empty] | B 789/BC | 0,02 | 22:25:00 | 1543 | 22:25:00 | 1541 | 22:40:50 | 0.1913 | 0.1978 | 0.7218 | 0.0054 | 0.0135 | 0.04 | 0.0171 | 0.0289 | 0.0018 | 0.0023 | 0.0007 | 0.0005 | 0.0009 | 0.003 | 0.0023 | 0.0008 | 0.0035 | [6 empty] | 0.324 | RHI DELTEK D99 |  | RHI JUSTAL DS1015
99 | 12002976 | 05.05.2020 | 161,7 | Ст3сп | Контракт | 7 | 150x150 | Открытая |  | 162,3 | 1,8 | 0,4 | 161.9 |  |  | 2 | 1574 | 5 | 3404 | 3830 | 2365 | 4059 | 3567 | 3402 | 165 | 10 | 3 | 1950 | 9 | 350 | 400 | 200 | [7 empty] | B 789/BC | 0,02 | 2:40:00 | 1536 | 2:40:00 | 1542 | 3:01:29 | 0.2002 | 0.194 | 0.7391 | 0.0054 | 0.0222 | 0.0456 | 0.0173 | 0.0307 | 0.0013 | 0.0024 | 0.0007 | 0.0006 | 0.001 | 0.003 | 0.0027 | 0.0008 | 0.0036 | [6 empty] | 0.337 | RHI DELTEK D99 |  | RHI JUSTAL DS1015 |  | 2:35 запуск 2 ручья ; 2:37 запуск 3 ручья
101 | 12002978 | 05.05.2020 | 157,5 | Ст3сп | Контракт | 9 | 150x150 | Открытая |  | 157,9 | 1,8 | 0,4 | 157.5 |  |  | 12 | 1576 | 5 | 3457 | 3882 | 2418 | 4114 | 3617 | 3456 | 165 | 10 | 3 | 1950 | 9 | 350 | 400 | 200 | [7 empty] | B 789/BC | 0,02 | 4:10:00 | 1550 | 4:10:00 | 1550 | 4:20:48 | 0.1974 | 0.1853 | 0.7271 | 0.0035 | 0.0162 | 0.0449 | 0.0227 | 0.0304 | 0.0014 | 0.0057 | 0.0007 | 0.0004 | 0.0009 | 0.0027 | 0.0028 | 0.0008 | 0.0038 | [6 empty] | 0.333 | RHI DELTEK D99 |  | RHI JUSTAL DS1015
108 | 12002985 | 05.05.2020 | 157,5 | Ст3сп | Контракт | 16 | 150x150 | Открытая |  | 157,9 | 1,8 | 0,4 | 157.5 |  |  | 5 | 1582 | 5 | 3650 | 4077 | 2611 | 4309 | 3806 | 3647 | 185 | 11 | 3 | 1950 | 9 | 340 | 420 | 170 | [7 empty] | B 789/BC | 0,03 | 9:30:00 | 1549 | 9:30:00 | 1547 | 9:39:18 | 0.1888 | 0.1912 | 0.72 | 0.0032 | 0.0088 | 0.0387 | 0.0194 | 0.0316 | 0.0016 | 0.0024 | 0.0004 | 0.0009 | 0.0006 | 0.0024 | 0.002 | 0.0009 | 0.0044 | [6 empty] | 0.321 | RHI DELTEK D99 |  | RHI JUSTAL DS1015
110 | 12002987 | 05.05.2020 | 159,6 | Ст3сп | Контракт | 18 | 150x150 | Открытая |  | 160 | 1,8 | 0,4 | 159.6 |  |  | 3 | 1569 | 5 | 3704 | 4132 | 2665 | 4362 | 3859 | 3704 | 185 | 11 | 3 | 1950 | 9 | 340 | 420 | 170 | [7 empty] | B 789/BC | 0,03 | 11:00:00 | 1544 | 11:00:00 | 1543 | 11:15:52 | 0.1868 | 0.1965 | 0.7134 | 0.0013 | 0.0118 | 0.0475 | 0.0196 | 0.0359 | 0.0013 | 0.0024 | 0.0005 | 0.0012 | 0.0007 | 0.0027 | 0.0021 | 0.0008 | 0.0054 | [6 empty] | 0.32 | RHI DELTEK D99 |  | RHI JUSTAL DS1015 |  | Прожиг шибера
102 | 12002979 | 05.05.2020 | 170,1 | Ст3сп | Контракт | 10 | 150x150 | Открытая |  | 170,5 | 1,8 | 0,4 | 170.1 |  |  | 7 | 1572 | 5 | 3486 | 3911 | 2447 | 4141 | 3645 | 3484 | 165 | 10 | 3 | 1950 | 9 | 350 | 400 | 200 | [7 empty] | B 789/BC | 0,02 | 4:55:00 | 1547 | 4:55:00 | 1546 | 5:21:47 | 0.1987 | 0.2052 | 0.7067 | 0.0027 | 0.0144 | 0.0466 | 0.0155 | 0.0247 | 0.0014 | 0.0021 | 0.0007 | 0.0003 | 0.001 | 0.0024 | 0.0029 | 0.0008 | 0.0042 | [6 empty] | 0.329 | RHI DELTEK D99 |  | RHI JUSTAL DS1015
109 | 12002986 | 05.05.2020 | 165,9 | Ст3сп | Контракт | 17 | 150x150 | Открытая |  | 166,3 | 1,8 | 0,4 | 165.9 |  |  | 2 | 1573 | 5 | 3677 | 4105 | 2638 | 4336 | 3834 | 3677 | 185 | 11 | 3 | 1950 | 9 | 340 | 420 | 170 | [7 empty] | B 789/BC | 0,03 | 10:15:00 | 1548 | 10:15:00 | 1548 | 10:20:43 | 0.1925 | 0.1961 | 0.7028 | 0.002 | 0.0134 | 0.0448 | 0.0174 | 0.0313 | 0.0014 | 0.0019 | 0.0004 | 0.0009 | 0.0008 | 0.0026 | 0.0026 | 0.0009 | 0.0042 | [6 empty] | 0.323 | RHI DELTEK D99 |  | RHI JUSTAL DS1015 |  | Затягивание металлопровода пром.ковша на 0,4м/мин.
111 | 12002988 | 05.05.2020 | 168 | Ст3сп | Контракт | 19 | 150x150 | Открытая |  | 168,4 | 1,8 | 0,4 | 168 |  |  | 12 | 1570 | 5 | 3732 | 4161 | 2693 | 4391 | 3886 | 3731 | 185 | 11 | 3 | 1950 | 9 | 360 | 420 | 170 | [7 empty] | B 789/BC | 0,03 | 11:45:00 | 1544 | 11:45:00 | 1543 | 11:50:40 | 0.1928 | 0.1948 | 0.7092 | 0.0011 | 0.0136 | 0.0435 | 0.0177 | 0.0321 | 0.0014 | 0.0018 | 0.0004 | 0.0012 | 0.0008 | 0.0024 | 0.0023 | 0.0006 | 0.0048 | [6 empty] | 0.324 | RHI DELTEK D99 |  | RHI JUSTAL DS1015
116 | 12002993 | 05.05.2020 | 163,8 | Ст3сп | Контракт | 24 | 150x150 | Открытая |  | 164,2 | 1,8 | 0,4 | 163.8 |  |  | 12 | 1570 | 5 | 3866 | 4300 | 2831 | 4528 | 4025 | 3868 | 185 | 11 | 3 | 1950 | 9 | 340 | 420 | 170 | [7 empty] | B 789/BC | 0,03 | 15:40:00 | 1545 | 15:40:00 | 1547 | 15:43:43 | 0.1918 | 0.2053 | 0.7063 | 0.0015 | 0.0104 | 0.0416 | 0.0172 | 0.0249 | 0.0018 | 0.0015 | 0.0003 | 0.0011 | 0.0008 | 0.0022 | 0.0038 | 0.0009 | 0.0045 | [6 empty] | 0.321 | RHI DELTEK D99 |  | RHI JUSTAL DS1015
118 | 12002995 | 05.05.2020 | 163,8 | Ст3сп | Контракт | 26 | 150x150 | Открытая |  | 164,2 | 1,8 | 0,4 | 163.8 |  |  | 5 | 1570 | 5 | 3921 | 4355 | 2886 | 4584 | 4076 | 3920 | 185 | 11 | 3 | 1950 | 9 | 340 | 420 | 170 | [7 empty] | B 789/BC | 0,03 | 17:07:00 | 1542 | 17:07:00 | 1544 | 17:13:11 | 0.2011 | 0.1736 | 0.6921 | 0.0023 | 0.0114 | 0.0451 | 0.0162 | 0.0301 | 0.0014 | 0.0014 | 0.0003 | 0.001 | 0.0007 | 0.002 | 0.002 | 0.0006 | 0.0047 | [6 empty] | 0.329 | RHI DELTEK D99 |  | RHI JUSTAL DS1015
125 | 12003002 | 05.05.2020 | 168 | Ст3сп | Контракт | 33 | 150x150 | Открытая |  | 168,4 | 1,8 | 0,4 | 168 |  |  | 6 | 1571 | 5 | 4112 | 4550 | 3073 | 4775 | 4268 | 4114 | 185 | 11 | 3 | 1950 | 9 | 340 | 420 | 170 | [7 empty] | B 789/BC | 0,02 | 22:33:00 | 1549 | 22:33:00 | 1550 | 22:47:11 | 0.192 | 0.2212 | 0.7031 | 0.0015 | 0.0089 | 0.0341 | 0.0137 | 0.0346 | 0.0018 | 0.0009 | 0.0003 | 0.0005 | 0.0009 | 0.0018 | 0.0029 | 0.0006 | 0.0039 | [6 empty] | 0.32 | RHI DELTEK D99 |  | RHI JUSTAL DS1015
127 | 12003004 | 05.05.2020 | 165,9 | Ст3сп | Контракт | 35 | 150x150 | Открытая |  | 166,3 | 1,8 | 0,4 | 165.9 |  |  | 3 | 1565 | 5 | 4168 | 4607 | 3125 | 4830 | 4325 | 4170 | 185 | 11 | 3 | 1950 | 9 | 340 | 420 | 170 | [7 empty] | B 789/BC | 0,02 | 0:03:00 | 1550 | 0:03:00 | 1548 | 0:18:06 | 0.1918 | 0.2206 | 0.7043 | 0.0023 | 0.0096 | 0.0394 | 0.0176 | 0.0285 | 0.0014 | 0.0014 | 0.0003 | 0.0009 | 0.0009 | 0.0019 | 0.0023 | 0.0008 | 0.0031 | [6 empty] | 0.321 | RHI DELTEK D99 |  | RHI JUSTAL DS1015
134 | 12003011 | 06.05.2020 | 157,5 | Ст3сп | Контракт | 3 | 150x150 | Открытая |  | 158,25 | 1,8 | 0,4 | 157.85 |  |  | 2 | 1569 | 7 | 4368 | 4798 |  | 5027 | 4522 | 4368 | 165 | 11 | 3 | 1950 | 9 | 330 | 420 | 180 | [9 empty] | 7:58:00 | 1543 | 7:58:00 | 1544 | 8:14:21 | 0.1876 | 0.1808 | 0.7048 | 0.0019 | 0.0097 | 0.0411 | 0.017 | 0.0333 | 0.0015 | 0.0025 | 0.0003 | 0.0008 | 0.0007 | 0.0022 | 0.0021 | 0.0007 | 0.0048 | [6 empty] | 0.318 | RHI DELTEK D99 |  | RHI JUSTAL DS1015 |  | 7:57 запуск 3 ручья. 7:59 закрыли 3 ручей ( по ТПМ, электрики)
136 | 12003013 | 06.05.2020 | 157,5 | Ст3сп | ГОСТ 380-2005 | 5 | 150x150 | Открытая |  | 157,9 | 1,8 | 0,4 | 157.5 |  |  | 3 | 1570 | 7 | 4431 | 4865 |  | 5092 | 4583 | 4429 | 165 | 11 | 3 | 1950 | 9 | 330 | 420 | 180 | [9 empty] | 9:38:00 | 1546 | 9:38:00 | 1544 | 9:53:50 | 0.176 | 0.1833 | 0.5341 | 0.0022 | 0.0104 | 0.0381 | 0.0162 | 0.0289 | 0.0015 | 0.0023 | 0.0003 | 0.0005 | 0.0006 | 0.0019 | 0.002 | 0.0005 | 0.006 | [7 empty] | RHI DELTEK D99 |  | RHI JUSTAL DS1015
117 | 12002994 | 05.05.2020 | 163,8 | Ст3сп | Контракт | 25 | 150x150 | Открытая |  | 164,2 | 1,8 | 0,4 | 163.8 |  |  | 3 | 1570 | 5 | 3893 | 4327 | 2859 | 4557 | 4052 | 3893 | 185 | 11 | 3 | 1950 | 9 | 340 | 420 | 170 | [7 empty] | B 789/BC | 0,03 | 16:20:00 | 1543 | 16:20:00 | 1544 | 16:28:01 | 0.1885 | 0.1979 | 0.7106 | 0.002 | 0.0127 | 0.047 | 0.0168 | 0.0313 | 0.0015 | 0.0019 | 0.0004 | 0.0011 | 0.0008 | 0.0025 | 0.0027 | 0.0007 | 0.0042 | [6 empty] | 0.32 | RHI DELTEK D99 |  | RHI JUSTAL DS1015
119 | 12002996 | 05.05.2020 | 161,7 | Ст3сп | Контракт | 27 | 150x150 | Открытая |  | 162,1 | 1,8 | 0,4 | 161.7 |  |  | 2 | 1570 | 5 | 3948 | 4382 | 2913 | 4612 | 4104 | 3948 | 185 | 11 | 3 | 1950 | 9 | 340 | 420 | 170 | [7 empty] | B 789/BC | 0,03 | 17:50:00 | 1548 | 17:50:00 | 1547 | 17:57:05 | 0.1943 | 0.195 | 0.7229 | 0.0019 | 0.0136 | 0.0511 | 0.0167 | 0.0364 | 0.0013 | 0.0015 | 0.0004 | 0.0011 | 0.0008 | 0.0025 | 0.0027 | 0.0008 | 0.0038 | [6 empty] | 0.329 | RHI DELTEK D99 |  | RHI JUSTAL DS1015
124 | 12003001 | 05.05.2020 | 159,6 | Ст3сп | Контракт | 32 | 150x150 | Открытая |  | 160 | 1,8 | 0,4 | 159.6 |  |  | 2 | 1569 | 5 | 4082 | 4520 | 3045 | 4748 | 4241 | 4086 | 185 | 11 | 3 | 1950 | 9 | 340 | 420 | 170 | [7 empty] | B 789/BC | 0,02 | 21:48:00 | 1545 | 21:48:00 | 1541 | 23:07:46 | 0.2056 | 0.1997 | 0.6614 | 0.0016 | 0.0083 | 0.0334 | 0.0191 | 0.0375 | 0.0015 | 0.0017 | 0.0003 | 0.0009 | 0.0008 | 0.0018 | 0.0022 | 0.0006 | 0.0049 | [6 empty] | 0.327 | RHI DELTEK D99 |  | RHI JUSTAL DS1015
126 | 12003003 | 05.05.2020 | 168 | Ст3сп | Контракт | 34 | 150x150 | Открытая |  | 168,4 | 1,8 | 0,4 | 168 |  |  | 12 | 1567 | 5 | 4139 | 4579 | 3098 | 4803 | 4298 | 4143 | 185 | 11 | 3 | 1950 | 9 | 340 | 420 | 170 | [7 empty] | B 789/BC | 0,02 | 23:18:00 | 1550 | 23:18:00 | 1546 | 23:34:47 | 0.1991 | 0.1902 | 0.6859 | 0.0016 | 0.008 | 0.0271 | 0.0058 | 0.0108 | 0.0007 | 0.0006 | 0.0003 |  | 0.0007 | 0.0018 | 0.0021 | 0.0006 | 0.0036 | [6 empty] | 0.32 | RHI DELTEK D99 |  | RHI JUSTAL DS1015
128 | 12003005 | 06.05.2020 | 163,8 | Ст3сп | Контракт | 36 | 150x150 | Открытая |  | 164,2 | 1,8 | 0,4 | 163.8 |  |  | 5 | 1565 | 5 | 4196 | 4636 | 3150 | 4857 | 4352 | 4198 | 185 | 11 | 3 | 1950 | 9 | 340 | 420 | 170 | [7 empty] | B 789/BC | 0,02 | 0:48:00 | 1548 | 0:48:00 | 1548 | 1:05:08 | 0.2042 | 0.1956 | 0.7061 | 0.0029 | 0.0143 | 0.0473 | 0.0219 | 0.0341 | 0.0012 | 0.0045 | 0.0004 | 0.0008 | 0.0008 | 0.0021 | 0.0021 | 0.0008 | 0.0046 | [6 empty] | 0.336 | RHI DELTEK D99 |  | RHI JUSTAL DS1015
133 | 12003010 | 06.05.2020 | 161,7 | Ст3сп | Контракт | 2 | 150x150 | Открытая |  | 162,1 | 1,8 | 0,4 | 161.7 |  |  | 5 | 1573 | 7 | 4334 | 4766 |  | 4996 | 4493 | 4336 | 165 | 11 | 3 | 1950 | 9 | 320 | 420 | 180 | [9 empty] | 7:05:00 | 1550 | 7:05:00 | 1551 | 7:26:07 | 0.1951 | 0.1756 | 0.6867 | 0.0014 | 0.0119 | 0.0433 | 0.0172 | 0.0307 | 0.0017 | 0.0017 | 0.0003 | 0.0011 | 0.0006 | 0.0017 | 0.0021 | 0.0006 | 0.0036 | [6 empty] | 0.322 | RHI DELTEK D99 |  | RHI JUSTAL DS1015
135 | 12003012 | 06.05.2020 | 153,3 | Ст3сп | ГОСТ 380-2005 | 4 | 150x150 | Открытая |  | 153,7 | 1,8 | 0,4 | 153.3 |  |  | 6 | 1571 | 7 | 4399 | 4833 |  | 5061 | 4552 | 4397 | 165 | 11 | 3 | 1950 | 9 | 330 | 420 | 180 | [9 empty] | 8:49:00 | 1546 | 8:49:00 | 1544 | 9:07:23 | 0.1961 | 0.2052 | 0.6662 | 0.0027 | 0.0116 | 0.0402 | 0.0186 | 0.0411 | 0.0016 | 0.002 | 0.0003 | 0.001 | 0.0009 | 0.0021 | 0.0035 | 0.0004 | 0.0063 | [7 empty] | RHI DELTEK D99 |  | RHI JUSTAL DS1015 |  | Падение скоростей с 3,8 до 3,4 м/мин.
142 | 12003019 | 06.05.2020 | 165,9 | Ст3сп | Контракт | 11 | 150x150 | Открытая |  | 166,3 | 1,8 | 0,4 | 165.9 |  |  | 2 | 1566 | 7 | 4607 | 5045 | 3371 | 5271 | 4749 | 4597 | 165 | 11 | 3 | 1950 | 9 | 330 | 420 | 180 | [9 empty] | 14:26:00 | 1537 | 14:26:00 | 1542 | 14:41:17 | 0.186 | 0.1863 | 0.6959 | 0.0024 | 0.0173 | 0.0419 | 0.0163 | 0.027 | 0.0014 | 0.0014 | 0.0003 | 0.0006 | 0.0006 | 0.0023 | 0.0024 | 0.0008 | 0.0059 | [6 empty] | 0.314 | RHI DELTEK D99 |  | RHI JUSTAL DS1015
144 | 12003021 | 06.05.2020 | 161,7 | Ст3сп | Контракт | 13 | 150x150 | Открытая |  | 162,1 | 1,8 | 0,4 | 161.7 |  |  | 10 | 1575 | 7 | 4662 | 5104 | 3415 | 5330 | 4804 | 4651 | 165 | 11 | 3 | 1950 | 9 | 330 | 420 | 180 | [9 empty] | 15:57:00 | 1540 | 15:57:00 | 1541 | 16:09:36 | 0.1929 | 0.183 | 0.7138 | 0.0052 | 0.013 | 0.0355 | 0.0169 | 0.0289 | 0.0013 | 0.0013 | 0.0003 | 0.0006 | 0.0007 | 0.0023 | 0.0024 | 0.0008 | 0.0037 | [6 empty] | 0.323 | RHI DELTEK D99 |  | RHI JUSTAL DS1015
141 | 12003018 | 06.05.2020 | 165,9 | Ст3сп | Контракт | 10 | 150x150 | Открытая |  | 166,3 | 1,8 | 0,4 | 165.9 |  |  | 5 | 1567 | 7 | 4578 | 5016 | 3350 | 5242 | 4722 | 4567 | 165 | 11 | 3 | 1950 | 9 | 330 | 420 | 180 | [9 empty] | 13:41:00 | 1546 | 13:41:00 | 1544 | 13:59:43 | 0.1855 | 0.1838 | 0.7176 | 0.0035 | 0.0163 | 0.0364 | 0.018 | 0.029 | 0.0014 | 0.0015 | 0.0003 | 0.0007 | 0.0006 | 0.0022 | 0.0027 | 0.0005 | 0.0047 | [6 empty] | 0.316 | RHI DELTEK D99 |  | RHI JUSTAL DS1015
143 | 12003020 | 06.05.2020 | 163,8 | Ст3сп | Контракт | 12 | 150x150 | Открытая |  | 164,2 | 1,8 | 0,4 | 163.8 |  |  | 6 | 1565 | 7 | 4635 | 5075 | 3394 | 5300 | 4776 | 4624 | 165 | 11 | 3 | 1950 | 9 | 330 | 420 | 180 | [9 empty] | 15:12:00 | 1541 | 15:12:00 | 1542 | 15:25:52 | 0.2046 | 0.1835 | 0.7085 | 0.0026 | 0.0133 | 0.0367 | 0.0161 | 0.0286 | 0.0015 | 0.0016 | 0.0004 | 0.0005 | 0.0007 | 0.0023 | 0.0024 | 0.0004 | 0.0058 | [6 empty] | 0.334 | RHI DELTEK D99 |  | RHI JUSTAL DS1015
150 | 12003027 | 06.05.2020 | 165,9 | Ст3сп | Контракт | 19 | 150x150 | Открытая |  | 166,3 | 1,8 | 0,4 | 165.9 |  |  | 5 | 1567 | 7 | 4830 | 5272 | 3554 | 5504 | 4972 | 4819 | 185 | 11 | 3 | 1950 | 9 | 340 | 420 | 170 | [7 empty] | B 789/BC | 0,03 | 20:25:00 | 1546 | 20:25:00 | 1547 | 20:29:51 | 0.1966 | 0.1862 | 0.7144 | 0.0023 | 0.0145 | 0.0394 | 0.0137 | 0.033 | 0.0012 | 0.0012 | 0.0006 | 0.0002 | 0.0007 | 0.0026 | 0.003 | 0.0005 | 0.0045 | [6 empty] | 0.327 | RHI DELTEK D99 |  | RHI JUSTAL DS1015
152 | 12003029 | 06.05.2020 | 159,6 | Ст3сп | Контракт | 21 | 150x150 | Открытая |  | 160 | 1,8 | 0,4 | 159.6 |  |  | 10 | 1568 | 7 | 4885 | 5329 | 3600 | 5561 | 5026 | 4872 | 185 | 11 | 3 | 1950 | 9 | 340 | 420 | 170 | [7 empty] | B 789/BC | 0,03 | 21:55:00 | 1548 | 21:55:00 | 1547 | 22:00:59 | 0.1871 | 0.2019 | 0.7045 | 0.0046 | 0.0139 | 0.0456 | 0.0201 | 0.032 | 0.0013 | 0.0028 | 0.0006 | 0.0001 | 0.0007 | 0.0026 | 0.0023 | 0.0004 | 0.0043 | [6 empty] | 0.318 | RHI DELTEK D99 |  | RHI JUSTAL DS1015
159 | 12003036 | 07.05.2020 | 163,8 | Ст3сп | Контракт | 28 | 150x150 | Открытая |  | 164,2 | 1,8 | 0,4 | 163.8 |  |  | 3 | 1574 | 7 | 5078 | 5520 | 3768 | 5762 | 5220 | 5069 | 185 | 11 | 3 | 1950 | 9 | 340 | 420 | 170 | [7 empty] | B 789/BC | 0,03 | 3:10:00 | 1549 | 3:10:00 | 1548 | 3:17:09 | 0.1954 | 0.1928 | 0.7062 | 0.0041 | 0.0125 | 0.0303 | 0.0062 | 0.0158 | 0.0006 | 0.0004 | 0.0005 |  | 0.0007 | 0.0025 | 0.0027 | 0.0007 | 0.0045 | [6 empty] | 0.321 | RHI DELTEK D99 |  | RHI JUSTAL DS1015
161 | 12003038 | 07.05.2020 | 163,739 | 1010 | ASTM/Контракт 4.13.2 | 1 | 150x150 | Закрытая |  | 164,739 | 1,8 | 0,4 | 164.339 |  |  | 10 | 1592 | 4 | 5130 | 5575 | 3818 | 5823 | 5274 | 5124 | 185 | 7 | 2 | 1950 | 6 | 200 | 240 | 100 | [7 empty] | B 789/BC | 0,15 | 6:05:00 | 1560 | 6:05:00 | 1558 | 6:25:49 | 0.1009 | 0.178 | 0.4453 | 0.0016 | 0.0111 | 0.0315 | 0.0066 | 0.0152 | 0.0006 | 0.0006 | 0.0004 |  | 0.0006 | 0.0016 | 0.0032 | 0.0006 | 0.0037 | [7 empty] | RHI DELTEK D99 | RHI DELTEK D99Z98 | RHI DELTEK D99WX08 | RHI DELTEK A100WX08
166 | 12003043 | 07.05.2020 | 155,366 | 1010 | ASTM/Контракт 4.13.2 | 6 | 150x150 | Закрытая |  | 162,066 | 1,8 | 0,4 | 161.666 | 5 |  | 10 | 1592 | 4 | 5300 |  | 3986 |  | 5442 | 5292 | 180 | 7 | 3 | 1950 | 6 | 200 | 250 | 100 | [7 empty] | B 789/BC | 0,01 | 11:15:00 | 1551 | 11:15:00 | 1551 | 11:34:11 | 0.1032 | 0.1758 | 0.4493 | 0.0016 | 0.0106 | 0.0239 | 0.0062 | 0.0147 | 0.0006 | 0.0007 | 0.0006 |  | 0.0008 | 0.0019 | 0.004 | 0.0006 | 0.006 | [7 empty] | RHI DELTEK D99 | RHI DELTEK D99Z98 | RHI DELTEK D99WX08 | RHI DELTEK A100WX08
168 | 12003045 | 07.05.2020 | 157,5 | 1010 | ASTM A510/A510M-18 | 2 | 150x150 | Закрытая |  | 157,9 | 1,8 | 0,4 | 157.5 |  |  | 2 | 1585 | 3 | 5365 | 5705 |  | 5953 | 5507 | 5357 | 180 | 7 | 2 | 1950 | 6 | 200 | 250 | 100 | [7 empty] | B 789/BC | 0,01 | 14:40:00 | 1555 | 14:40:00 | 1551 | 14:59:32 | 0.1076 | 0.1833 | 0.4539 | 0.0018 | 0.0093 | 0.0243 | 0.0049 | 0.0192 | 0.0004 | 0.0005 | 0.0005 |  | 0.0007 | 0.0014 | 0.0029 | 0.0011 | 0.0069 | [7 empty] | RHI DELTEK D99 | RHI DELTEK D99Z98 | RHI DELTEK D99WX08 | RHI DELTEK A100WX08
175 | 12003052 | 07.05.2020 | 168 | Ст3сп | Контракт | 2 | 150x150 | Открытая |  | 168,4 | 1,8 | 0,4 | 168 |  |  | 11 | 1579 | 1 | 5565 | 5902 | 4130 | 6153 | 5703 | 5554 | 165 | 10 | 3 | 1950 | 9 | 290 | 350 | 150 | [9 empty] | 23:00:00 | 1544 | 23:00:00 | 1546 | 23:11:52 | 0.1971 | 0.1897 | 0.7121 | 0.0026 | 0.0149 | 0.038 | 0.0176 | 0.0322 | 0.0013 | 0.0027 | 0.0006 | 0.0005 | 0.0008 | 0.0025 | 0.0023 | 0.0012 | 0.0054 | [6 empty] | 0.328 | RHI DELTEK D99 |  | RHI JUSTAL DS1015
177 | 12003054 | 08.05.2020 | 165,9 | Ст3сп | Контракт | 4 | 150x150 | Открытая |  | 166,3 | 1,8 | 0,4 | 165.9 |  |  | 2 | 1576 | 1 | 5620 | 5957 | 4187 | 6210 | 5755 | 5609 | 165 | 10 | 3 | 1950 | 9 | 290 | 350 | 150 | [9 empty] | 0:46:00 | 1547 | 0:46:00 | 1544 | 1:05:23 | 0.1956 | 0.2024 | 0.7671 | 0.0018 | 0.0124 | 0.0405 | 0.0162 | 0.0311 | 0.0016 | 0.0017 | 0.0007 | 0.0003 | 0.0008 | 0.0028 | 0.0024 | 0.0012 | 0.0066 | [6 empty] | 0.336 | RHI DELTEK D99 |  | RHI JUSTAL DS1015
184 | 12003061 | 08.05.2020 | 157,5 | Ст3сп | Контракт | 11 | 150x150 | Открытая |  | 157,9 | 1,8 | 0,4 | 157.5 |  |  | 5 | 1572 | 1 | 5802 | 6150 | 4378 | 6401 | 5936 | 5787 | 165 | 12 | 3 | 1950 | 9 | 290 | 350 | 150 | [9 empty] | 6:04:00 | 1550 | 6:04:00 | 1548 | 6:17:48 | 0.1859 | 0.1801 | 0.6997 | 0.0018 | 0.0127 | 0.041 | 0.018 | 0.0311 | 0.0012 | 0.0021 | 0.0007 | 0.0006 | 0.0008 | 0.0026 | 0.0019 | 0.0007 | 0.0061 | [6 empty] | 0.315 | RHI DELTEK D99 |  | RHI JUSTAL DS1015
186 | 12003063 | 08.05.2020 | 163,8 | Ст3сп | Контракт | 13 | 150x150 | Открытая |  | 164,2 | 1,8 | 0,4 | 163.8 |  |  | 6 | 1566 | 1 | 5857 | 6205 | 4433 | 6457 | 5990 | 5840 | 165 | 12 | 3 | 1950 | 9 | 360 | 440 | 190 | [7 empty] | B 789/BC | 0,02 | 7:30:00 | 1540 | 7:30:00 | 1539 | 7:43:30 | 0.2069 | 0.188 | 0.7155 | 0.0021 | 0.013 | 0.0378 | 0.0171 | 0.029 | 0.0012 | 0.0036 | 0.0006 | 0.0005 | 0.0008 | 0.0025 | 0.0022 | 0.0007 | 0.0064 | [6 empty] | 0.338 | RHI DELTEK D99 |  | RHI JUSTAL DS1015
191 | 12003068 | 08.05.2020 | 155,4 | Ст4сп | Контракт | 18 | 150x150 | Открытая |  | 155,8 | 1,8 | 0,4 | 155.4 |  |  | 2 | 1565 | 1 | 5989 | 6339 | 4571 | 6594 | 6120 | 5974 | 165 | 12 | 3 | 1950 | 9 | 350 | 430 | 190 | [7 empty] | B 789/BC | 0,02 | 11:06:00 | 1546 | 11:06:00 | 1546 | 11:21:04 | 0.184 | 0.1869 | 0.6999 | 0.0031 | 0.0116 | 0.0374 | 0.0192 | 0.0302 | 0.0012 | 0.0037 | 0.0006 |  | 0.0008 | 0.0025 | 0.0017 | 0.0005 | 0.0045 | [7 empty] | RHI DELTEK D99 |  | RHI JUSTAL DS1015
193 | 12003070 | 08.05.2020 | 155,4 | Ст4сп | Контракт | 20 | 150x150 | Открытая |  | 155,8 | 1,8 | 0,4 | 155.4 |  |  | 10 | 1569 | 1 | 6042 | 6394 | 4626 | 6649 | 6173 | 6029 | 165 | 12 | 3 | 1950 | 9 | 350 | 430 | 190 | [7 empty] | B 789/BC | 0,02 | 12:34:00 | 1536 | 12:34:00 | 1535 | 12:43:16 | 0.2027 | 0.1973 | 0.7154 | 0.0025 | 0.0105 | 0.0352 | 0.0178 | 0.0349 | 0.0013 | 0.0025 | 0.0006 | 0.0004 | 0.0009 | 0.0027 | 0.0041 | 0.0005 | 0.0049 | [6 empty] | 0.334 | RHI DELTEK D99 |  | RHI JUSTAL DS1015
200 | 12003077 | 08.05.2020 | 161,7 | Ст4сп | Контракт | 27 | 150x150 | Открытая |  | 162,1 | 1,8 | 0,4 | 161.7 |  |  | 6 | 1562 | 1 | 6233 | 6583 | 4819 | 6846 | 6360 | 6222 | 165 | 10 | 3 | 1950 | 9 | 340 | 450 | 190 | [7 empty] | B 789/BC | 0,02 | 17:33:00 | 1536 | 17:33:00 | 1534 | 17:48:57 | 0.2042 | 0.1896 | 0.7197 | 0.0033 | 0.0146 | 0.0268 | 0.0063 | 0.0143 | 0.0007 | 0.0006 | 0.0005 |  | 0.0007 | 0.0025 | 0.0014 | 0.0005 | 0.0058 | [6 empty] | 0.332 | RHI DELTEK D99 |  | RHI JUSTAL DS1015
202 | 12003079 | 08.05.2020 | 165,9 | Ст4сп | Контракт | 29 | 150x150 | Открытая |  | 166,3 | 1,8 | 0,4 | 165.9 |  |  | 1 | 1574 | 1 | 6287 | 6633 | 4874 | 6903 | 6412 | 6277 | 165 | 10 | 3 | 1950 | 9 | 340 | 450 | 190 | [7 empty] | B 789/BC | 0,02 | 18:55:00 | 1539 | 18:55:00 | 1537 | 19:07:42 | 0.202 | 0.1945 | 0.6889 | 0.0033 | 0.0241 | 0.0544 | 0.0216 | 0.0271 | 0.0011 | 0.0028 | 0.0005 | 0.0001 | 0.0008 | 0.0027 | 0.0023 | 0.0005 | 0.0062 | [6 empty] | 0.332 | RHI DELTEK D99 |  | RHI JUSTAL DS1015
209 | 12003086 | 09.05.2020 | 165,9 | 1015 | ASTM A510/A510M-18 | 36 | 150x150 | Открытая |  | 166,3 | 1,8 | 0,4 | 165.9 |  |  | 11 | 1565 | 1 | 6483 | 6820 | 5067 | 7096 | 6601 | 6468 | 165 | 10 | 3 | 1950 | 8 | 320 | 400 | 170 | [7 empty] | B 789/BC | 0,02 | 0:20:00 | 1543 | 0:20:00 | 1542 | 0:36:24 | 0.1748 | 0.1654 | 0.5715 | 0.0065 | 0.009 | 0.0332 | 0.0118 | 0.0277 | 0.0014 | 0.0017 | 0.0005 | 0.0003 | 0.0007 | 0.0019 | 0.0035 | 0.0009 | 0.0061 | [6 empty] | 0.28 | RHI DELTEK D99 |  | RHI JUSTAL DS1015
211 | 12003088 | 09.05.2020 | 170,1 | 1015 | ASTM A510/A510M-18 | 38 | 150x150 | Открытая |  | 170,5 | 1,8 | 0,4 | 170.1 |  |  | 2 | 1566 | 1 | 6539 | 6877 | 5120 | 7150 | 6656 | 6524 | 165 | 10 | 3 | 1950 | 8 | 320 | 400 | 170 | [7 empty] | B 789/BC | 0,02 | 1:55:00 | 1543 | 1:55:00 | 1539 | 2:11:47 | 0.1728 | 0.1696 | 0.5856 | 0.0029 | 0.02 | 0.0388 | 0.0128 | 0.028 | 0.0013 | 0.002 | 0.0005 | 0.0005 | 0.0007 | 0.0022 | 0.0022 | 0.0005 | 0.0076 | [6 empty] | 0.282 | RHI DELTEK D99 |  | RHI JUSTAL DS1015
149 | 12003026 | 06.05.2020 | 163,8 | Ст3сп | Контракт | 18 | 150x150 | Открытая |  | 164,2 | 1,8 | 0,4 | 163.8 |  |  | 6 | 1568 | 7 | 4803 | 5243 | 3531 | 5475 | 4942 | 4792 | 185 | 11 | 3 | 1950 | 9 | 340 | 420 | 170 | [7 empty] | B 789/BC | 0,03 | 19:40:00 | 1543 | 19:40:00 | 1542 | 19:47:17 | 0.1941 | 0.1798 | 0.7093 | 0.0022 | 0.0154 | 0.037 | 0.0149 | 0.0276 | 0.0012 | 0.0014 | 0.0003 | 0.0009 | 0.0006 | 0.002 | 0.0024 | 0.0005 | 0.0045 | [6 empty] | 0.323 | RHI DELTEK D99 |  | RHI JUSTAL DS1015
151 | 12003028 | 06.05.2020 | 161,7 | Ст3сп | Контракт | 20 | 150x150 | Открытая |  | 162,1 | 1,8 | 0,4 | 161.7 |  |  | 2 | 1569 | 7 | 4857 | 5302 | 3577 | 5533 | 4999 | 4844 | 185 | 11 | 3 | 1950 | 9 | 340 | 420 | 170 | [7 empty] | B 789/BC | 0,03 | 21:10:00 | 1547 | 21:10:00 | 1548 | 21:16:14 | 0.193 | 0.1922 | 0.7 | 0.0033 | 0.0143 | 0.0445 | 0.0182 | 0.0403 | 0.0012 | 0.002 | 0.0006 | 0.0001 | 0.0008 | 0.0028 | 0.0027 | 0.0004 | 0.0045 | [6 empty] | 0.323 | RHI DELTEK D99 |  | RHI JUSTAL DS1015
153 | 12003030 | 06.05.2020 | 159,6 | Ст3сп | Контракт | 22 | 150x150 | Открытая |  | 160 | 1,8 | 0,4 | 159.6 |  |  | 6 | 1568 | 7 | 4912 | 5356 | 3623 | 5590 | 5052 | 4899 | 185 | 11 | 3 | 1950 | 9 | 340 | 420 | 170 | [7 empty] | B 789/BC | 0,03 | 22:40:00 | 1546 | 22:40:00 | 1543 | 22:55:20 | 0.2055 | 0.1927 | 0.6993 | 0.0035 | 0.0115 | 0.039 | 0.0209 | 0.0332 | 0.0013 | 0.0031 | 0.0005 | 0.0004 | 0.0008 | 0.0025 | 0.0026 | 0.0003 | 0.0035 | [6 empty] | 0.335 | RHI DELTEK D99 |  | RHI JUSTAL DS1015
158 | 12003035 | 07.05.2020 | 163,8 | Ст3сп | Контракт | 27 | 150x150 | Открытая |  | 164,2 | 1,8 | 0,4 | 163.8 |  |  | 6 | 1576 | 7 | 5053 | 5493 | 3745 | 5733 | 5190 | 5040 | 185 | 11 | 3 | 1950 | 9 | 340 | 420 | 170 | [7 empty] | B 789/BC | 0,03 | 2:25:00 | 1548 | 2:25:00 | 1548 | 2:32:04 | 0.1938 | 0.1978 | 0.7154 | 0.0042 | 0.0179 | 0.0352 | 0.0073 | 0.0167 | 0.0007 | 0.0006 | 0.0006 |  | 0.0008 | 0.0025 | 0.0027 | 0.0004 | 0.0033 | [6 empty] | 0.322 | RHI DELTEK D99 |  | RHI JUSTAL DS1015
160 | 12003037 | 07.05.2020 | 163,704 | Ст3сп | Контракт | 29 | 150x150 | Открытая |  | 171,004 | 1,8 | 0,4 | 170.604 | 4,8 |  | 5 | 1571 | 7 | 5103 | 5547 | 3791 | 5796 | 5247 | 5096 | 185 | 11 | 3 | 1950 | 9 | 340 | 420 | 170 | [7 empty] | B 789/BC | 0,03 | 3:55:00 | 1542 | 3:55:00 | 1540 | 4:04:07 | 0.1829 | 0.1824 | 0.6998 | 0.0031 | 0.0104 | 0.0353 | 0.006 | 0.0149 | 0.0006 | 0.0004 | 0.0005 |  | 0.0007 | 0.0023 | 0.0028 | 0.0003 | 0.0055 | [6 empty] | 0.309 | RHI DELTEK D99 |  | RHI JUSTAL DS1015
167 | 12003044 | 07.05.2020 | 169,173 | 1010 | ASTM A510/A510M-18 | 1 | 150x150 | Закрытая |  | 170,473 | 1,8 | 0,4 | 170.073 |  | 0.9 | 6 | 1582 | 3 | 5334 | 5673 | 3988 | 5922 | 5476 | 5325 | 180 | 7 | 3 | 1950 | 6 | 200 | 250 | 100 | [7 empty] | B 789/BC | 0,1 | 13:40:00 | 1551 | 13:40:00 | 1549 | 14:16:33 | 0.115 | 0.2105 | 0.4634 | 0.002 | 0.0115 | 0.0247 | 0.0056 | 0.0157 | 0.0006 | 0.0005 | 0.0005 |  | 0.001 | 0.0016 | 0.0107 | 0.0005 | 0.0067 | [7 empty] | RHI DELTEK D99 | RHI DELTEK D99Z98 | RHI DELTEK D99WX08 | RHI DELTEK A100WX08 | 13:31 закрытие 3 ручья выбило ТПМ
169 | 12003046 | 07.05.2020 | 163,8 | 1010 | ASTM/Контракт 4.13.2 | 3 | 150x150 | Закрытая |  | 164,2 | 1,8 | 0,4 | 163.8 |  |  | 10 | 1583 | 3 | 5399 | 5736 |  | 5985 | 5541 | 5390 | 180 | 7 | 3 | 1950 | 6 | 200 | 250 | 100 | [7 empty] | B 789/BC | 0,01 | 15:45:00 | 1552 | 15:45:00 | 1551 | 15:58:19 | 0.1024 | 0.1782 | 0.4511 | 0.0028 | 0.0071 | 0.0214 | 0.0056 | 0.0145 | 0.0006 | 0.0005 | 0.0005 |  | 0.0007 | 0.0014 | 0.0032 | 0.001 | 0.007 | [7 empty] | RHI DELTEK D99 | RHI DELTEK D99Z98 | RHI DELTEK D99WX08 | RHI DELTEK A100WX08
174 | 12003051 | 07.05.2020 | 155,4 | Ст3сп | Контракт | 1 | 150x150 | Открытая |  | 156,4 | 1,8 | 0,4 | 156 |  |  | 10 | 1582 | 1 | 5536 | 5875 | 4101 | 6124 | 5677 | 5527 | 165 | 10 | 2 | 1950 | 9 | 290 | 350 | 150 | [9 empty] | 22:05:00 | 1549 | 22:05:00 | 1544 | 22:23:45 | 0.1952 | 0.1785 | 0.7243 | 0.0033 | 0.0168 | 0.0376 | 0.0197 | 0.0305 | 0.0012 | 0.004 | 0.0006 | 0.0003 | 0.0008 | 0.0026 | 0.0022 | 0.0006 | 0.0051 | [6 empty] | 0.328 | RHI DELTEK D99 |  | RHI JUSTAL DS1015 |  | Запуск серии. Падение скоростей до 2,5 м/мин( дозаторы 19,5)
176 | 12003053 | 07.05.2020 | 163,8 | Ст3сп | Контракт | 3 | 150x150 | Открытая |  | 164,2 | 1,8 | 0,4 | 163.8 |  |  | 6 | 1577 | 1 | 5592 | 5930 | 4158 | 6180 | 5730 | 5582 | 165 | 10 | 3 | 1950 | 9 | 290 | 350 | 150 | [9 empty] | 23:56:00 | 1544 | 23:56:00 | 1541 | 0:10:57 | 0.1932 | 0.1827 | 0.7019 | 0.0024 | 0.0107 | 0.0312 | 0.0121 | 0.0292 | 0.0012 | 0.0014 | 0.0006 | 0.0001 | 0.0007 | 0.0027 | 0.0027 | 0.001 | 0.0058 | [6 empty] | 0.32 | RHI DELTEK D99 |  | RHI JUSTAL DS1015
178 | 12003055 | 08.05.2020 | 163,8 | Ст3сп | Контракт | 5 | 150x150 | Открытая |  | 164,2 | 1,8 | 0,4 | 163.8 |  |  | 3 | 1583 | 1 | 5647 | 5986 | 4214 | 6237 | 5782 | 5634 | 165 | 10 | 3 | 1950 | 9 | 290 | 350 | 150 | [9 empty] | 1:34:00 | 1554 | 1:34:00 | 1553 | 1:48:14 | 0.1925 | 0.1788 | 0.7148 | 0.0018 | 0.0114 | 0.0396 | 0.0159 | 0.0332 | 0.0013 | 0.0018 | 0.0006 | 0.0004 | 0.0007 | 0.0025 | 0.0022 | 0.0007 | 0.0045 | [6 empty] | 0.324 | RHI DELTEK D99 |  | RHI JUSTAL DS1015
183 | 12003060 | 08.05.2020 | 163,8 | Ст3сп | Контракт | 10 | 150x150 | Открытая |  | 164,2 | 1,8 | 0,4 | 163.8 |  |  | 3 | 1574 | 1 | 5777 | 6123 | 4351 | 6373 | 5910 | 5762 | 165 | 12 | 3 | 1950 | 9 | 290 | 350 | 150 | [9 empty] | 5:19:00 | 1549 | 5:19:00 | 1548 | 5:34:38 | 0.1894 | 0.1909 | 0.6951 | 0.0024 | 0.0109 | 0.0372 | 0.0207 | 0.0349 | 0.0013 | 0.0034 | 0.0006 | 0.0003 | 0.0008 | 0.0024 | 0.002 | 0.0009 | 0.0065 | [6 empty] | 0.318 | RHI DELTEK D99 |  | RHI JUSTAL DS1015
185 | 12003062 | 08.05.2020 | 163,8 | Ст3сп | Контракт | 12 | 150x150 | Открытая |  | 164,2 | 1,8 | 0,4 | 163.8 |  |  | 11 | 1566 | 1 | 5830 | 6177 | 4406 | 6428 | 5963 | 5815 | 165 | 12 | 3 | 1950 | 9 | 290 | 350 | 150 | [9 empty] | 6:46:00 | 1548 | 6:46:00 | 1545 | 6:55:51 | 0.1921 | 0.1802 | 0.7063 | 0.0022 | 0.011 | 0.0384 | 0.0203 | 0.0315 | 0.0011 | 0.0018 | 0.0006 | 0.0001 | 0.0008 | 0.0025 | 0.0021 | 0.0007 | 0.0059 | [6 empty] | 0.322 | RHI DELTEK D99 |  | RHI JUSTAL DS1015
192 | 12003069 | 08.05.2020 | 168 | Ст4сп | Контракт | 19 | 150x150 | Открытая |  | 168,4 | 1,8 | 0,4 | 168 |  |  | 5 | 1563 | 1 | 6016 | 6366 | 4599 | 6623 | 6148 | 6004 | 165 | 12 | 3 | 1950 | 9 | 350 | 430 | 190 | [7 empty] | B 789/BC | 0,02 | 11:50:00 | 1540 | 11:50:00 | 1539 | 12:04:24 | 0.1978 | 0.1972 | 0.7008 | 0.0024 | 0.0168 | 0.0396 | 0.0182 | 0.0305 | 0.0013 | 0.0035 | 0.0006 | 0.0002 | 0.0009 | 0.0027 | 0.002 | 0.0006 | 0.0057 | [7 empty] | RHI DELTEK D99 |  | RHI JUSTAL DS1015
194 | 12003071 | 08.05.2020 | 163,8 | Ст4сп | Контракт | 21 | 150x150 | Открытая |  | 164,2 | 1,8 | 0,4 | 163.8 |  |  | 11 | 1564 | 1 | 6069 | 6421 | 4653 | 6678 | 6198 | 6056 | 165 | 12 | 3 | 1950 | 9 | 350 | 430 | 190 | [7 empty] | B 789/BC | 0,02 | 13:15:00 | 1542 | 13:15:00 | 1543 | 13:32:21 | 0.203 | 0.1997 | 0.6845 | 0.0023 | 0.0134 | 0.0268 | 0.0066 | 0.0157 | 0.0007 | 0.0006 | 0.0005 |  | 0.0008 | 0.0023 | 0.0017 | 0.0005 | 0.0041 | [6 empty] | 0.325 | RHI DELTEK D99 |  | RHI JUSTAL DS1015
201 | 12003078 | 08.05.2020 | 157,5 | Ст4сп | Контракт | 28 | 150x150 | Открытая |  | 157,9 | 1,8 | 0,4 | 157.5 |  |  | 2 | 1561 | 1 | 6260 | 6608 | 4847 | 6873 | 6385 | 6247 | 165 | 10 | 3 | 1950 | 9 | 340 | 450 | 190 | [7 empty] | B 789/BC | 0,02 | 18:16:00 | 1539 | 18:16:00 | 1538 | 18:35:03 | 0.2023 | 0.1849 | 0.7103 | 0.0027 | 0.0139 | 0.0349 | 0.0072 | 0.015 | 0.0006 | 0.0007 | 0.0005 |  | 0.0007 | 0.0025 | 0.0015 | 0.0004 | 0.0059 | [6 empty] | 0.33 | RHI DELTEK D99 |  | RHI JUSTAL DS1015
203 | 12003080 | 08.05.2020 | 163,8 | Ст4сп | Контракт | 30 | 150x150 | Открытая |  | 164,2 | 1,8 | 0,4 | 163.8 |  |  | 10 | 1560 | 1 | 6315 | 6660 | 4903 | 6930 | 6438 | 6304 | 165 | 10 | 3 | 1950 | 8 | 320 | 400 | 170 | [7 empty] | B 789/BC | 0,03 | 19:40:00 | 1536 | 19:40:00 | 1536 | 20:05:30 | 0.1887 | 0.1796 | 0.657 | 0.0023 | 0.0165 | 0.0385 | 0.017 | 0.027 | 0.0011 | 0.0031 | 0.0004 |  | 0.0007 | 0.0022 | 0.0015 | 0.0004 | 0.0052 | [6 empty] | 0.31 | RHI DELTEK D99 |  | RHI JUSTAL DS1015
208 | 12003085 | 08.05.2020 | 172,2 | 1015 | ASTM A510/A510M-18 | 35 | 150x150 | Открытая |  | 172,6 | 1,8 | 0,4 | 172.2 |  |  | 10 | 1566 | 1 | 6453 | 6795 | 5038 | 7069 | 6574 | 6440 | 165 | 10 | 3 | 1950 | 8 | 320 | 400 | 170 | [7 empty] | B 789/BC | 0,02 | 23:30:00 | 1542 | 23:30:00 | 1540 | 23:44:09 | 0.1678 | 0.1715 | 0.5638 | 0.0035 | 0.0146 | 0.0354 | 0.0124 | 0.0228 | 0.0011 | 0.0022 | 0.0005 |  | 0.0007 | 0.002 | 0.0019 | 0.0007 | 0.0058 | [6 empty] | 0.272 | RHI DELTEK D99 |  | RHI JUSTAL DS1015
210 | 12003087 | 09.05.2020 | 161,7 | 1015 | ASTM A510/A510M-18 | 37 | 150x150 | Открытая |  | 162,1 | 1,8 | 0,4 | 161.7 |  |  | 6 | 1569 | 1 | 6510 | 6847 | 5092 | 7123 | 6629 | 6495 | 165 | 10 | 3 | 1950 | 8 | 320 | 400 | 170 | [7 empty] | B 789/BC | 0,02 | 1:05:00 | 1541 | 1:05:00 | 1539 | 1:18:41 | 0.1731 | 0.1609 | 0.5703 | 0.0052 | 0.0178 | 0.0367 | 0.0124 | 0.024 | 0.0011 | 0.0021 | 0.0005 | 0.0002 | 0.0007 | 0.0022 | 0.002 | 0.0006 | 0.0064 | [6 empty] | 0.279 | RHI DELTEK D99 |  | RHI JUSTAL DS1015
216 | 12003093 | 09.05.2020 | 166,32 | Арм500 | ГОСТ 34028-2016 | 3 | 180x180 | Открытая |  | 166,72 | 1,8 | 0,4 | 166.32 |  |  | 10 | 1572 | 6 | 3334 | 3191 | 3373 | 3027 | 3219 | 1908 | 180 | 7 | 2 | 2155 | 8 | 260 | 300 | 100 | [7 empty] | B 789/BC | 0,02 | 7:47:00 | 1542 | 7:47:00 | 1542 | 7:56:16 | 0.1892 | 0.188 | 0.7096 | 0.0123 | 0.0194 | 0.0409 | 0.0176 | 0.0299 | 0.0013 | 0.0031 | 0.0005 | 0.0003 | 0.0008 | 0.0026 | 0.0018 | 0.0006 | 0.0058 | [6 empty] | 0.32 | RHI DELTEK D99 |  | RHI JUSTAL DS1015 |  | Затягивание металлопровода пром.ковша на 0,3м/мин.
218 | 12003095 | 09.05.2020 | 163,296 | Арм500 | ГОСТ 34028-2016 | 5 | 180x180 | Открытая |  | 163,696 | 1,8 | 0,4 | 163.296 |  |  | 11 | 1578 | 6 | 3388 | 3245 | 3427 | 3084 | 3273 | 1962 | 180 | 7 | 2 | 2155 | 8 | 290 | 320 | 100 | [7 empty] | B 789/BC | 0,02 | 9:30:00 | 1545 | 9:30:00 | 1547 | 9:38:40 | 0.1903 | 0.1842 | 0.7097 | 0.0059 | 0.0175 | 0.0412 | 0.0174 | 0.0281 | 0.0012 | 0.002 | 0.0005 | 0.0004 | 0.0007 | 0.0026 | 0.0022 | 0.0007 | 0.0065 | [6 empty] | 0.321 | RHI DELTEK D99 |  | RHI JUSTAL DS1015
225 | 12003102 | 09.05.2020 | 175,392 | Арм500 | ГОСТ 34028-2016 | 12 | 180x180 | Открытая |  | 175,792 | 1,8 | 0,4 | 175.392 |  |  | 10 | 1571 | 6 | 3584 | 3438 | 3620 | 3277 | 3463 | 2161 | 180 | 7 | 2 | 2155 | 8 | 310 | 340 | 110 | [7 empty] | B 789/BC | 0,01 | 14:48:00 | 1548 | 14:48:00 | 1547 | 14:56:47 | 0.1928 | 0.2051 | 0.7089 | 0.0037 | 0.0146 | 0.041 | 0.0157 | 0.0256 | 0.0012 | 0.0025 | 0.0005 |  | 0.0009 | 0.0027 | 0.0025 | 0.0009 | 0.0053 | [6 empty] | 0.323 | RHI DELTEK D99 |  | RHI JUSTAL DS1015
227 | 12003104 | 09.05.2020 | 166,32 | Арм500 | ГОСТ 34028-2016 | 14 | 180x180 | Открытая |  | 166,72 | 1,8 | 0,4 | 166.32 |  |  | 2 | 1571 | 6 | 3639 | 3490 | 3678 | 3332 | 3515 | 2219 | 180 | 7 | 2 | 2155 | 8 | 310 | 340 | 110 | [7 empty] | B 789/BC | 0,01 | 16:18:00 | 1548 | 16:18:00 | 1549 | 16:22:08 | 0.1869 | 0.1859 | 0.6882 | 0.0042 | 0.0105 | 0.0417 | 0.0199 | 0.0325 | 0.0013 | 0.0024 | 0.0004 | 0.0002 | 0.0008 | 0.0025 | 0.0022 | 0.0009 | 0.0052 | [6 empty] | 0.314 | RHI DELTEK D99 |  | RHI JUSTAL DS1015
234 | 12003111 | 09.05.2020 | 172,368 | Арм500 | ГОСТ 34028-2016 | 21 | 180x180 | Открытая |  | 172,768 | 1,8 | 0,4 | 172.368 |  |  | 1 | 1564 | 6 | 3829 | 3677 | 3877 | 3531 | 3708 | 2412 | 200 | 7 | 2 | 2155 | 9 | 320 | 350 | 110 | [7 empty] | B 789/BC | 0,01 | 21:17:00 | 1543 | 21:17:00 | 1541 | 21:33:20 | 0.1822 | 0.2013 | 0.7038 | 0.0028 | 0.0137 | 0.0413 | 0.018 | 0.0292 | 0.0013 | 0.0014 | 0.0005 | 0.0004 | 0.0008 | 0.0027 | 0.0027 | 0.0008 | 0.0053 | [6 empty] | 0.312 | RHI DELTEK D99 |  | RHI JUSTAL DS1015
236 | 12003113 | 09.05.2020 | 160,272 | Арм500 | ГОСТ 34028-2016 | 23 | 180x180 | Открытая |  | 160,672 | 1,8 | 0,4 | 160.272 |  |  | 6 | 1566 | 6 | 3887 | 3729 | 3935 | 3589 | 3760 | 2470 | 200 | 7 | 2 | 2155 | 9 | 320 | 350 | 110 | [7 empty] | B 789/BC | 0,01 | 22:42:00 | 1540 | 22:42:00 | 1539 | 22:57:47 | 0.1974 | 0.1734 | 0.7003 | 0.003 | 0.0149 | 0.0425 | 0.0188 | 0.03 | 0.0014 | 0.0018 | 0.0004 | 0.0003 | 0.0008 | 0.0025 | 0.0019 | 0.0005 | 0.0067 | [6 empty] | 0.327 | RHI DELTEK D99 |  | RHI JUSTAL DS1015
241 | 12003118 | 10.05.2020 | 163,296 | Арм500 | ГОСТ 34028-2016 | 28 | 180x180 | Открытая |  | 163,696 | 1,8 | 0,4 | 163.296 |  |  | 6 | 1565 | 6 | 4029 | 3868 | 4083 | 3737 | 3856 | 2615 | 200 | 7 | 2 | 2155 | 9 | 320 | 350 | 110 | [7 empty] | B 789/BC | 0,01 | 2:29:00 | 1546 | 2:29:00 | 1543 | 2:48:46 | 0.1954 | 0.2042 | 0.7078 | 0.0028 | 0.0133 | 0.0491 | 0.0154 | 0.0354 | 0.0012 | 0.0015 | 0.0005 | 0.0007 | 0.0008 | 0.0024 | 0.0025 | 0.0031 | 0.0053 | [6 empty] | 0.327 | RHI DELTEK D99 |  | RHI JUSTAL DS1015
243 | 12003120 | 10.05.2020 | 166,32 | Арм500 | ГОСТ 34028-2016 | 30 | 180x180 | Открытая |  | 166,72 | 1,8 | 0,4 | 166.32 |  |  | 11 | 1567 | 6 | 4083 | 3922 | 4143 | 3794 | 3908 | 2672 | 200 | 7 | 2 | 2155 | 9 | 320 | 350 | 110 | [7 empty] | B 789/BC | 0,01 | 3:56:00 | 1543 | 3:56:00 | 1546 | 4:13:52 | 0.193 | 0.2099 | 0.7119 | 0.0019 | 0.018 | 0.0475 | 0.016 | 0.0361 | 0.0012 | 0.0018 | 0.0005 | 0.0015 | 0.0009 | 0.0026 | 0.0022 | 0.0009 | 0.0052 | [6 empty] | 0.326 | RHI DELTEK D99 |  | RHI JUSTAL DS1015
245 | 12003122 | 10.05.2020 | 166,32 | Арм500 | ГОСТ 34028-2016 | 33 | 180x180 | Открытая |  | 166,72 | 1,8 | 0,4 | 166.32 |  |  | 6 | 1566 | 6 | 4138 | 3976 | 4201 | 3852 | 3959 | 2730 | 200 | 7 | 2 | 2155 | 9 | 320 | 350 | 110 | [7 empty] | B 789/BC | 0,02 | 5:24:00 | 1546 | 5:24:00 | 1546 | 5:41:18 | 0.1776 | 0.1821 | 0.6993 | 0.0022 | 0.0131 | 0.0504 | 0.0167 | 0.0325 | 0.0015 | 0.0015 | 0.0005 | 0.0003 | 0.0007 | 0.0026 | 0.0018 | 0.0005 | 0.0059 | [6 empty] | 0.308 | RHI DELTEK D99 |  | RHI JUSTAL DS1015
217 | 12003094 | 09.05.2020 | 166,32 | Арм500 | ГОСТ 34028-2016 | 4 | 180x180 | Открытая |  | 166,72 | 1,8 | 0,4 | 166.32 |  |  | 2 | 1576 | 6 | 3361 | 3218 | 3400 | 3057 | 3246 | 1935 | 180 | 7 | 2 | 2155 | 8 | 290 | 320 | 110 | [7 empty] | B 789/BC | 0,04 | 8:35:00 | 1543 | 8:35:00 | 1542 | 8:45:57 | 0.1915 | 0.1857 | 0.7089 | 0.0087 | 0.0262 | 0.0424 | 0.0154 | 0.0305 | 0.0011 | 0.0019 | 0.0005 | 0.0003 | 0.0008 | 0.0026 | 0.0051 | 0.0003 | 0.0053 | [6 empty] | 0.322 | RHI DELTEK D99 |  | RHI JUSTAL DS1015 |  | Затягивание металлопровода пром.ковша на 0,2м/мин.
219 | 12003096 | 09.05.2020 | 163,296 | Арм500 | ГОСТ 34028-2016 | 6 | 180x180 | Открытая |  | 163,696 | 1,8 | 0,4 | 163.296 |  |  | 1 | 1578 | 6 | 3415 | 3275 | 3451 | 3111 | 3297 | 1992 | 180 | 7 | 2 | 2155 | 8 | 290 | 320 | 110 | [7 empty] | B 789/BC | 0,01 | 10:20:00 | 1546 | 10:20:00 | 1547 | 10:22:37 | 0.1865 | 0.1925 | 0.707 | 0.0045 | 0.012 | 0.0347 | 0.0156 | 0.0307 | 0.0011 | 0.0026 | 0.0005 | 0.0001 | 0.0008 | 0.0025 | 0.0022 | 0.0011 | 0.0062 | [6 empty] | 0.315 | RHI DELTEK D99 |  | RHI JUSTAL DS1015
226 | 12003103 | 09.05.2020 | 160,272 | Арм500 | ГОСТ 34028-2016 | 13 | 180x180 | Открытая |  | 160,672 | 1,8 | 0,4 | 160.272 |  |  | 6 | 1572 | 6 | 3612 | 3463 | 3648 | 3305 | 3491 | 2189 | 180 | 7 | 2 | 2155 | 8 | 310 | 340 | 110 | [7 empty] | B 789/BC | 0,01 | 15:35:00 | 1548 | 15:35:00 | 1547 | 15:39:24 | 0.1924 | 0.1896 | 0.6995 | 0.0045 | 0.0162 | 0.0435 | 0.0162 | 0.0262 | 0.0012 | 0.0021 | 0.0004 | 0.0002 | 0.0008 | 0.0025 | 0.002 | 0.0008 | 0.0047 | [6 empty] | 0.321 | RHI DELTEK D99 |  | RHI JUSTAL DS1015
228 | 12003105 | 09.05.2020 | 163,296 | Арм500 | ГОСТ 34028-2016 | 15 | 180x180 | Открытая |  | 163,696 | 1,8 | 0,4 | 163.296 |  |  | 11 | 1572 | 6 | 3666 | 3517 | 3705 | 3359 | 3542 | 2246 | 180 | 7 | 2 | 2155 | 8 | 310 | 340 | 110 | [7 empty] | B 789/BC | 0,01 | 17:00:00 | 1550 | 17:00:00 | 1549 | 17:05:19 | 0.1878 | 0.188 | 0.6987 | 0.0056 | 0.0102 | 0.0433 | 0.0187 | 0.0321 | 0.0013 | 0.0022 | 0.0005 | 0.0002 | 0.0008 | 0.0023 | 0.0029 | 0.0007 | 0.0058 | [6 empty] | 0.317 | RHI DELTEK D99 |  | RHI JUSTAL DS1015
233 | 12003110 | 09.05.2020 | 163,296 | Арм500 | ГОСТ 34028-2016 | 20 | 180x180 | Открытая |  | 163,696 | 1,8 | 0,4 | 163.296 |  |  | 11 | 1569 | 6 | 3802 | 3650 | 3847 | 3501 | 3678 | 2385 | 200 | 7 | 2 | 2155 | 9 | 320 | 350 | 110 | [7 empty] | B 789/BC | 0,01 | 20:35:00 | 1549 | 20:35:00 | 1549 | 20:52:01 | 0.1829 | 0.1952 | 0.7157 | 0.0031 | 0.0166 | 0.0393 | 0.0144 | 0.0276 | 0.0013 | 0.0014 | 0.0006 | 0.0003 | 0.0009 | 0.0029 | 0.0021 | 0.0008 | 0.0051 | [6 empty] | 0.314 | RHI DELTEK D99 |  | RHI JUSTAL DS1015
235 | 12003112 | 09.05.2020 | 172,368 | Арм500 | ГОСТ 34028-2016 | 22 | 180x180 | Открытая |  | 172,768 | 1,8 | 0,4 | 172.368 |  |  | 10 | 1565 | 6 | 3859 | 3704 | 3907 | 3558 | 3735 | 2442 | 200 | 7 | 2 | 2155 | 9 | 320 | 350 | 110 | [7 empty] | B 789/BC | 0,01 | 22:00:00 | 1539 | 22:00:00 | 1541 | 22:15:27 | 0.1975 | 0.1853 | 0.7066 | 0.0018 | 0.0125 | 0.039 | 0.0167 | 0.0308 | 0.0014 | 0.0015 | 0.0005 | 0.0002 | 0.0008 | 0.0025 | 0.002 | 0.0006 | 0.0051 | [6 empty] | 0.327 | RHI DELTEK D99 |  | RHI JUSTAL DS1015
242 | 12003119 | 10.05.2020 | 169,344 | Арм500 | ГОСТ 34028-2016 | 29 | 180x180 | Открытая |  | 169,744 | 1,8 | 0,4 | 169.344 |  |  | 2 | 1563 | 6 | 4056 | 3895 | 4113 | 3767 | 3881 | 2645 | 200 | 7 | 2 | 2155 | 9 | 320 | 350 | 110 | [7 empty] | B 789/BC | 0,01 | 3:11:00 | 1537 | 3:11:00 | 1536 | 3:31:13 | 0.2121 | 0.2009 | 0.7191 | 0.0025 | 0.0186 | 0.0552 | 0.0199 | 0.0299 | 0.0013 | 0.0024 | 0.0005 | 0.0005 | 0.0008 | 0.0026 | 0.0026 | 0.0017 | 0.0051 | [6 empty] | 0.347 | RHI DELTEK D99 |  | RHI JUSTAL DS1015
244 | 12003121 | 10.05.2020 | 166,32 | Арм500 | ГОСТ 34028-2016 | 31 | 180x180 | Открытая |  | 166,72 | 1,8 | 0,4 | 166.32 |  |  |  | 1573 | 6 | 4110 | 3949 | 4170 | 3824 | 3932 | 2702 | 200 | 7 | 2 | 2155 | 9 | 320 | 350 | 110 | [7 empty] | B 789/BC | 0,01 | 4:40:00 | 1550 | 4:40:00 | 1549 | 4:57:09 | 0.1879 | 0.1833 | 0.707 | 0.0034 | 0.0126 | 0.0437 | 0.0183 | 0.0332 | 0.0022 | 0.0017 | 0.0004 | 0.0003 | 0.0007 | 0.0024 | 0.0019 | 0.0005 | 0.0061 | [6 empty] | 0.319 | RHI DELTEK D99 |  | RHI JUSTAL DS1015
251 | 12003128 | 10.05.2020 | 166,32 | Арм500 | ГОСТ 34028-2016 | 3 | 180x180 | Открытая |  | 166,87 | 1,8 | 0,4 | 166.47 |  |  | 10 | 1578 | 7 | 4316 | 91 | 4385 | 4027 | 4047 | 2908 | 180 | 7 | 2 | 2155 | 9 | 300 | 320 | 110 | [9 empty] | 11:10:00 | 1543 | 11:10:00 | 1540 | 11:19:43 | 0.2145 | 0.1855 | 0.7066 | 0.003 | 0.0221 | 0.0439 | 0.0169 | 0.0293 | 0.0013 | 0.0013 | 0.0005 | 0.0002 | 0.0007 | 0.0026 | 0.0018 | 0.0011 | 0.0059 | [6 empty] | 0.345 | RHI DELTEK D99 |  | RHI JUSTAL DS1015 |  | в 11:00 запуск 5 ручья
253 | 12003130 | 10.05.2020 | 169,344 | Арм500 | ГОСТ 34028-2016 | 5 | 180x180 | Открытая |  | 169,744 | 1,8 | 0,4 | 169.344 |  |  | 7 | 1572 | 7 | 4370 | 148 | 4442 | 4084 | 4102 | 2962 | 180 | 7 | 2 | 2155 | 9 | 300 | 320 | 110 | [9 empty] | 12:46:00 | 1542 | 12:46:00 | 1542 | 12:56:11 | 0.1899 | 0.1942 | 0.6971 | 0.0029 | 0.0166 | 0.0462 | 0.0138 | 0.0266 | 0.0013 | 0.0018 | 0.0005 |  | 0.0009 | 0.0029 | 0.0021 | 0.0008 | 0.0064 | [6 empty] | 0.319 | RHI DELTEK D99 |  | RHI JUSTAL DS1015
258 | 12003135 | 10.05.2020 | 160,272 | Арм500 | ГОСТ 34028-2016 | 10 | 180x180 | Открытая |  | 160,672 | 1,8 | 0,4 | 160.272 |  |  | 11 | 1572 | 7 | 4503 | 284 | 4581 | 4220 | 4232 | 3095 | 180 | 7 | 2 | 2155 | 9 | 300 | 320 | 110 | [9 empty] | 16:36:00 | 1545 | 16:36:00 | 1544 | 16:44:15 | 0.1949 | 0.1959 | 0.7566 | 0.0045 | 0.0152 | 0.0325 | 0.0167 | 0.0279 | 0.0012 | 0.0027 | 0.0005 | 0.0001 | 0.0007 | 0.0031 | 0.0019 | 0.0006 | 0.0072 | [6 empty] | 0.332 | RHI DELTEK D99 |  | RHI JUSTAL DS1015
260 | 12003137 | 10.05.2020 | 172,368 | Арм500 | ГОСТ 34028-2016 | 12 | 180x180 | Открытая |  | 172,768 | 1,8 | 0,4 | 172.368 |  |  | 10 | 1571 | 7 | 4558 | 339 | 4639 | 4278 | 4286 | 3150 | 180 | 7 | 2 | 2155 | 9 | 300 | 320 | 110 | [9 empty] | 18:03:00 | 1543 | 18:03:00 | 1542 | 18:11:19 | 0.1889 | 0.2009 | 0.7035 | 0.0031 | 0.0131 | 0.0367 | 0.0158 | 0.0301 | 0.001 | 0.0022 | 0.0004 |  | 0.0008 | 0.0027 | 0.0028 | 0.0009 | 0.0064 | [6 empty] | 0.318 | RHI DELTEK D99 |  | RHI JUSTAL DS1015
267 | 12003144 | 10.05.2020 | 163,296 | Арм500 | ГОСТ 34028-2016 | 19 | 180x180 | Открытая |  | 163,696 | 1,8 | 0,4 | 163.296 |  |  | 1 | 1575 | 7 | 4757 | 541 | 4850 | 4483 |  | 3346 | 180 | 7 | 2 | 2155 | 8 | 310 | 340 | 110 | [7 empty] | B 789/BC | 0,01 | 23:25:00 | 1548 | 23:25:00 | 1546 | 23:31:13 | 0.1704 | 0.1808 | 0.7092 | 0.0034 | 0.0148 | 0.0396 | 0.0196 | 0.0324 | 0.0011 | 0.0034 | 0.0005 | 0.0001 | 0.0008 | 0.003 | 0.0022 | 0.0006 | 0.0043 | [6 empty] | 0.301 | RHI DELTEK D99 |  | RHI JUSTAL DS1015
269 | 12003146 | 11.05.2020 | 157,465 | 1010 | ASTM/Контракт 4.13.2 | 1 | 150x150 | Закрытая |  | 158,365 | 1,8 | 0,4 | 157.965 |  |  | 11 | 1588 | 5 | 3853 | 3398 |  | 3406 | 6740 | 3040 | 175 | 7 | 2 | 1950 | 6 | 200 | 260 | 110 | [7 empty] | B 789/BC | 0,1 | 3:25:00 | 1552 | 3:25:00 | 1551 | 3:34:41 | 0.109 | 0.1874 | 0.4443 | 0.0053 | 0.0054 | 0.0272 | 0.0144 | 0.0292 | 0.0014 | 0.0023 | 0.0004 |  | 0.0009 | 0.0015 | 0.0033 | 0.0006 | 0.0073 | [7 empty] | RHI DELTEK D99 | RHI DELTEK D99Z98 | RHI DELTEK D99WX08 | RHI DELTEK A100WX08 | На запуске серии отказ МКК по 3 ручью, Сбой в работе 6-го МГР
276 | 12003153 | 11.05.2020 | 157,5 | 1015 | ASTM A510/A510M-18 | 1 | 150x150 | Открытая |  | 158,5 | 1,8 | 0,4 | 158.1 |  |  | 10 | 1580 | 2 | 4048 | 3591 | 3460 | 3595 | 6935 | 3235 | 165 | 10 | 3 | 1950 | 9 | 320 | 400 | 170 | [7 empty] | B 789/BC | 0,12 | 9:30:00 | 1551 | 9:30:00 | 1546 | 10:39:46 | 0.1725 | 0.1754 | 0.5665 | 0.0028 | 0.009 | 0.0291 | 0.0169 | 0.036 | 0.0013 | 0.0023 | 0.0005 | 0.0004 | 0.0008 | 0.0021 | 0.0036 | 0.0007 | 0.007 | [6 empty] | 0.277 | RHI DELTEK D99 |  | RHI JUSTAL DS1015 |  | Затягивание металлопровода пром.ковша падение скоростей на 0,3м/мин.
278 | 12003155 | 11.05.2020 | 170,1 | 1015 | ASTM A510/A510M-18 | 3 | 150x150 | Открытая |  | 170,5 | 1,8 | 0,4 | 170.1 |  |  | 11 | 1576 | 2 | 4102 | 3647 | 3519 | 3651 | 6989 | 3287 | 165 | 10 | 3 | 1950 | 9 | 320 | 400 | 170 | [7 empty] | B 789/BC | 0,02 | 12:05:00 | 1547 | 12:05:00 | 1547 | 12:20:35 | 0.1619 | 0.1611 | 0.5545 | 0.0052 | 0.0092 | 0.0251 | 0.0031 | 0.0085 | 0.0004 | 0.0003 | 0.0004 |  | 0.0007 | 0.0018 | 0.0025 | 0.0005 | 0.0064 | [6 empty] | 0.261 | RHI DELTEK D99 |  | RHI JUSTAL DS1015
283 | 12003160 | 11.05.2020 | 153,274 | 1015 | ASTM A510/A510M-18 | 8 | 150x150 | Открытая |  | 154,074 | 1,8 | 0,4 | 153.674 |  |  | 11 | 1572 | 2 | 4243 | 3767 | 3668 | 3802 | 7126 | 3405 | 165 | 10 | 3 | 1950 | 9 | 320 | 400 | 170 | [7 empty] | B 789/BC | 0,02 | 15:55:00 | 1547 | 15:55:00 | 1545 | 16:14:30 | 0.1569 | 0.1792 | 0.5662 | 0.0053 | 0.0085 | 0.0284 | 0.0165 | 0.0344 | 0.0013 | 0.0013 | 0.0004 | 0.0004 | 0.0007 | 0.0018 | 0.0025 | 0.0008 | 0.0053 | [6 empty] | 0.261 | RHI DELTEK D99 |  | RHI JUSTAL DS1015 |  | 16:11 закрытие 2 и 6 ручьёв, неисправность 13 крана
285 | 12003162 | 11.05.2020 | 165,9 | 1015 | ASTM A510/A510M-18 | 10 | 150x150 | Открытая |  | 166,3 | 1,8 | 0,4 | 165.9 |  |  |  | 1576 | 2 | 4298 | 3813 | 3729 | 3861 | 7183 | 3462 | 165 | 10 | 3 | 1950 | 9 | 320 | 400 | 170 | [7 empty] | B 789/BC | 0,01 | 17:45:00 | 1548 | 17:45:00 | 1550 | 17:55:37 | 0.1652 | 0.1834 | 0.5646 | 0.004 | 0.0133 | 0.0434 | 0.0188 | 0.0344 | 0.0011 | 0.0024 | 0.0005 | 0.0003 | 0.0007 | 0.0021 | 0.0022 | 0.0005 | 0.0055 | [6 empty] | 0.272 | RHI DELTEK D99 |  | RHI JUSTAL DS1015
292 | 12003169 | 11.05.2020 | 161,7 | Ст4сп | Контракт | 17 | 150x150 | Открытая |  | 162,1 | 1,8 | 0,4 | 161.7 |  |  | 2 | 1559 | 2 | 4489 | 4000 | 3924 | 4057 | 7372 | 3649 | 165 | 13 | 3 | 1950 | 9 | 370 | 450 | 200 | [9 empty] | 22:44:00 | 1536 | 22:44:00 | 1536 | 22:52:06 | 0.1848 | 0.192 | 0.7021 | 0.0029 | 0.0106 | 0.0459 | 0.0151 | 0.0348 | 0.0011 | 0.0014 | 0.0005 |  | 0.0008 | 0.0025 | 0.0026 | 0.001 | 0.0056 | [6 empty] | 0.315 | RHI DELTEK D99 |  | RHI JUSTAL DS1015
294 | 12003171 | 11.05.2020 | 161,7 | Ст4сп | Контракт | 19 | 150x150 | Открытая |  | 162,1 | 1,8 | 0,4 | 161.7 |  |  | 7 | 1563 | 2 | 4541 | 4055 | 3979 | 4111 | 7426 | 3701 | 165 | 13 | 3 | 1950 | 9 | 370 | 450 | 200 | [9 empty] | 0:08:00 | 1540 | 0:08:00 | 1543 | 0:24:50 | 0.1871 | 0.1849 | 0.7209 | 0.0045 | 0.0127 | 0.0472 | 0.0146 | 0.0337 | 0.0014 | 0.0016 | 0.0005 | 0.0003 | 0.0009 | 0.0026 | 0.0023 | 0.0009 | 0.0057 | [6 empty] | 0.321 | RHI DELTEK D99 |  | RHI JUSTAL DS1015
301 | 12003178 | 12.05.2020 | 159,6 | Ст4сп | Контракт | 26 | 150x150 | Открытая |  | 160 | 1,8 | 0,4 | 159.6 |  |  | 11 | 1560 | 2 | 4732 | 4248 | 4170 | 4304 | 7615 | 3892 | 165 | 13 | 3 | 1950 | 9 | 370 | 450 | 200 | [9 empty] | 5:10:00 | 1542 | 5:10:00 | 1542 | 5:18:02 | 0.2029 | 0.1961 | 0.7221 | 0.0028 | 0.0104 | 0.047 | 0.0196 | 0.0369 | 0.0013 | 0.0024 | 0.0004 | 0.0001 | 0.0009 | 0.0027 | 0.0022 | 0.0012 | 0.0058 | [6 empty] | 0.337 | RHI DELTEK D99 |  | RHI JUSTAL DS1015
303 | 12003180 | 12.05.2020 | 165,9 | Ст4сп | Контракт | 28 | 150x150 | Открытая |  | 166,3 | 1,8 | 0,4 | 165.9 |  |  | 10 | 1561 | 2 | 4787 | 4307 | 4226 | 4361 | 7672 | 3949 | 165 | 13 | 3 | 1950 | 9 | 370 | 450 | 200 | [9 empty] | 6:37:00 | 1542 | 6:37:00 | 1538 | 6:48:09 | 0.1972 | 0.1859 | 0.6963 | 0.0022 | 0.0125 | 0.0511 | 0.017 | 0.0282 | 0.0011 | 0.002 | 0.0004 |  | 0.0008 | 0.0025 | 0.002 | 0.0009 | 0.005 | [6 empty] | 0.327 | RHI DELTEK D99 |  | RHI JUSTAL DS1015
308 | 12003185 | 13.05.2020 | 166,32 | Арм500 | ГОСТ 34028-2016 | 4 | 180x180 | Открытая |  | 166,72 | 1,8 | 0,4 | 166.32 |  |  | 1 | 1575 | 1 | 4899 | 686 | 4993 | 4628 | 109 | 3485 | 180 | 7 | 2 | 2155 | 9 | 320 | 380 | 130 | [7 empty] | B 789/BC | 0,02 | 2:25:00 | 1545 | 2:25:00 | 1540 | 2:39:58 | 0.1878 | 0.1928 | 0.6939 | 0.0043 | 0.0126 | 0.0555 | 0.0174 | 0.0278 | 0.0011 | 0.0023 | 0.0004 |  | 0.001 | 0.0022 | 0.0024 | 0.001 | 0.0051 | [6 empty] | 0.318 | RHI DELTEK D99 |  | RHI JUSTAL DS1015
310 | 12003187 | 13.05.2020 | 163,296 | Арм500 | ГОСТ 34028-2016 | 6 | 180x180 | Открытая |  | 163,696 | 1,8 | 0,4 | 163.296 |  |  | 10 | 1573 | 1 | 4953 | 740 | 5050 | 4682 | 163 | 3539 | 180 | 7 | 2 | 2155 | 9 | 320 | 380 | 130 | [7 empty] | B 789/BC | 0,01 | 3:55:00 | 1551 | 3:55:00 | 1549 | 4:08:56 | 0.1972 | 0.1817 | 0.7172 | 0.0036 | 0.0183 | 0.0647 | 0.015 | 0.0381 | 0.0012 | 0.002 | 0.0004 | 0.0004 | 0.0008 | 0.0022 | 0.0018 | 0.0006 | 0.0053 | [6 empty] | 0.334 | RHI DELTEK D99 |  | RHI JUSTAL DS1015
317 | 12003194 | 13.05.2020 | 169,344 | Арм500 | ГОСТ 34028-2016 | 13 | 180x180 | Открытая |  | 169,744 | 1,8 | 0,4 | 169.344 |  |  | 11 | 1570 | 1 | 5144 | 937 | 5244 | 4873 | 354 | 3730 | 180 | 7 | 2 | 2155 | 9 | 320 | 380 | 130 | [7 empty] | B 789/BC | 0,02 | 9:02:00 | 1542 | 9:02:00 | 1543 | 9:08:02 | 0.1876 | 0.1835 | 0.7001 | 0.0053 | 0.0149 | 0.0334 | 0.0055 | 0.014 | 0.0005 | 0.0005 | 0.0004 |  | 0.0008 | 0.0023 | 0.0017 | 0.0009 | 0.0074 | [6 empty] | 0.313 | RHI DELTEK D99 |  | RHI JUSTAL DS1015
319 | 12003196 | 13.05.2020 | 166,32 | Арм500 | ГОСТ 34028-2016 | 15 | 180x180 | Открытая |  | 166,72 | 1,8 | 0,4 | 166.32 |  |  | 12 | 1573 | 1 | 5198 | 991 | 5298 | 4390 | 408 | 3784 | 180 | 7 | 2 | 2155 | 9 | 320 | 380 | 130 | [7 empty] | B 789/BC | 0,01 | 10:30:00 | 1544 | 10:30:00 | 1543 | 10:35:21 | 0.1777 | 0.1768 | 0.7112 | 0.0028 | 0.0122 | 0.0378 | 0.0076 | 0.0163 | 0.0005 | 0.0007 | 0.0004 |  | 0.0007 | 0.0024 | 0.0018 | 0.0009 | 0.0066 | [6 empty] | 0.306 | RHI DELTEK D99 |  | RHI JUSTAL DS1015
325 | 12003202 | 13.05.2020 | 166,32 | Арм500 | ГОСТ 34028-2016 | 21 | 180x180 | Открытая |  | 166,72 | 1,8 | 0,4 | 166.32 |  |  | 10 | 1571 | 1 | 5364 | 1160 | 5467 | 5096 | 571 | 3944 | 180 | 7 | 2 | 2155 | 9 | 310 | 350 | 110 | [7 empty] | B 789/BC | 0,01 | 14:41:00 | 1550 | 14:41:00 | 1549 | 14:48:50 | 0.1879 | 0.1856 | 0.7071 | 0.0039 | 0.0163 | 0.0514 | 0.0188 | 0.0321 | 0.0012 | 0.0019 | 0.0005 | 0.0002 | 0.0009 | 0.0026 | 0.0023 | 0.0008 | 0.0061 | [6 empty] | 0.32 | RHI DELTEK D99 |  | RHI JUSTAL DS1015
250 | 12003127 | 10.05.2020 | 160,272 | Арм500 | ГОСТ 34028-2016 | 2 | 180x180 | Открытая |  | 160,672 | 1,8 | 0,4 | 160.272 |  |  | 1 | 1589 | 7 | 4289 | 64 | 4358 | 4000 |  | 2881 | 180 | 7 | 2 | 2155 | 9 | 300 | 320 | 110 | [9 empty] | 10:15:00 | 1552 | 10:15:00 | 1548 | 10:25:08 | 0.1896 | 0.1853 | 0.7053 | 0.0017 | 0.0107 | 0.0378 | 0.0145 | 0.03 | 0.0013 | 0.0015 | 0.0004 | 0.0001 | 0.0007 | 0.0021 | 0.0024 | 0.0009 | 0.0055 | [6 empty] | 0.318 | RHI DELTEK D99 |  | RHI JUSTAL DS1015
252 | 12003129 | 10.05.2020 | 166,32 | Арм500 | ГОСТ 34028-2016 | 4 | 180x180 | Открытая |  | 166,72 | 1,8 | 0,4 | 166.32 |  |  | 11 | 1579 | 1 | 4343 | 118 | 4412 | 4057 | 4074 | 2935 | 180 | 7 | 2 | 2155 | 9 | 300 | 320 | 110 | [9 empty] | 11:58:00 | 1540 | 11:58:00 | 1539 | 12:09:06 | 0.1895 | 0.1852 | 0.7035 | 0.004 | 0.0178 | 0.0454 | 0.0161 | 0.0261 | 0.0012 | 0.0017 | 0.0005 | 0.0001 | 0.0007 | 0.0026 | 0.0018 | 0.0009 | 0.005 | [6 empty] | 0.32 | RHI DELTEK D99 |  | RHI JUSTAL DS1015
259 | 12003136 | 10.05.2020 | 160,272 | Арм500 | ГОСТ 34028-2016 | 11 | 180x180 | Открытая |  | 160,672 | 1,8 | 0,4 | 160.272 |  |  | 1 | 1574 | 7 | 4527 | 311 | 4611 | 4247 | 4259 | 3119 | 180 | 7 | 2 | 2155 | 9 | 300 | 320 | 110 | [9 empty] | 17:19:00 | 1546 | 17:19:00 | 1543 | 17:29:52 | 0.1924 | 0.1861 | 0.7421 | 0.0056 | 0.0138 | 0.0283 | 0.0139 | 0.031 | 0.0011 | 0.0022 | 0.0005 | 0.0001 | 0.0007 | 0.0032 | 0.0022 | 0.001 | 0.0067 | [6 empty] | 0.326 | RHI DELTEK D99 |  | RHI JUSTAL DS1015
261 | 12003138 | 10.05.2020 | 160,272 | Арм500 | ГОСТ 34028-2016 | 13 | 180x180 | Открытая |  | 160,672 | 1,8 | 0,4 | 160.272 |  |  | 7 | 1573 | 7 | 4585 | 366 | 4669 | 4305 | 4310 | 3174 | 180 | 7 | 2 | 2155 | 9 | 300 | 320 | 110 | [9 empty] | 18:49:00 | 1552 | 18:49:00 | 1550 | 19:02:37 | 0.1852 | 0.1909 | 0.7024 | 0.0042 | 0.0108 | 0.0333 | 0.0222 | 0.0287 | 0.0011 | 0.0033 | 0.0004 |  | 0.0007 | 0.0024 | 0.0019 | 0.0007 | 0.007 | [6 empty] | 0.313 | RHI DELTEK D99 |  | RHI JUSTAL DS1015
266 | 12003143 | 10.05.2020 | 169,344 | Арм500 | ГОСТ 34028-2016 | 18 | 180x180 | Открытая |  | 170,244 | 1,8 | 0,4 | 169.844 |  |  | 7 | 1570 | 7 | 4727 | 508 | 4817 | 4450 | 4422 | 3313 | 180 | 7 | 2 | 2155 | 8 | 310 | 340 | 110 | [7 empty] | B 789/BC | 0,01 | 22:35:00 | 1546 | 22:35:00 | 1546 | 22:37:23 | 0.1855 | 0.1958 | 0.7077 | 0.0037 | 0.011 | 0.0299 | 0.0177 | 0.0259 | 0.0011 | 0.0026 | 0.0004 |  | 0.0008 | 0.0025 | 0.0026 | 0.0009 | 0.0054 | [6 empty] | 0.313 | RHI DELTEK D99 |  | RHI JUSTAL DS1015 |  | 22:42 закрыли 5-й ручей, остановка МКК
268 | 12003145 | 11.05.2020 | 168,664 | Арм500 | ГОСТ 34028-2016 | 20 | 180x180 | Открытая |  | 174,364 | 1,8 | 0,4 | 173.964 | 2,8 |  | 10 | 1572 | 7 | 4790 | 574 | 4884 | 4519 |  | 3379 | 180 | 7 | 2 | 2155 | 8 | 310 | 340 | 110 | [7 empty] | B 789/BC | 0,01 | 0:20:00 | 1549 | 0:20:00 | 1546 | 0:24:51 | 0.1879 | 0.1946 | 0.7141 | 0.0058 | 0.0098 | 0.0248 | 0.0185 | 0.0276 | 0.0013 | 0.0028 | 0.0005 | 0.0001 | 0.0008 | 0.0025 | 0.0021 | 0.001 | 0.0063 | [6 empty] | 0.316 | RHI DELTEK D99 |  | RHI JUSTAL DS1015
270 | 12003147 | 11.05.2020 | 163,8 | 1010 | ASTM/Контракт 4.13.2 | 2 | 150x150 | Закрытая |  | 164,3 | 1,8 | 0,4 | 163.9 |  |  | 1 | 1585 | 5 | 3882 | 3427 | 3292 | 3435 | 6769 | 3069 | 175 | 7 | 3 | 1950 | 6 | 210 | 260 | 110 | [7 empty] | B 789/BC | 0,01 | 4:20:00 | 1550 | 4:20:00 | 1549 | 4:31:51 | 0.1067 | 0.1833 | 0.4575 | 0.0036 | 0.0069 | 0.0272 | 0.0151 | 0.0282 | 0.0013 | 0.0025 | 0.0004 | 0.0003 | 0.0008 | 0.0015 | 0.0028 | 0.0007 | 0.0076 | [7 empty] | RHI DELTEK D99 | RHI DELTEK D99Z98 | RHI DELTEK D99WX08 | RHI DELTEK A100WX08 | 4:37 запуск 3-го ручья
275 | 12003152 | 11.05.2020 | 161,604 | 1010 | ASTM/Контракт 4.13.2 | 7 | 150x150 | Закрытая |  | 167,404 | 1,8 | 0,4 | 167.004 | 3,5 |  | 1 | 1581 | 5 | 4021 | 3563 | 3433 | 3574 | 6908 | 3208 | 175 | 7 | 3 | 1950 | 6 | 210 | 240 | 110 | [7 empty] | B 789/BC | 0,01 | 8:55:00 | 1546 | 8:55:00 | 1547 | 9:12:34 | 0.1035 | 0.1924 | 0.4641 | 0.0027 | 0.0082 | 0.031 | 0.0147 | 0.0413 | 0.0014 | 0.0019 | 0.0004 | 0.0011 | 0.001 | 0.0019 | 0.0031 | 0.0006 | 0.0063 | [7 empty] | RHI DELTEK D99 | RHI DELTEK D99Z98 | RHI DELTEK D99WX08 | RHI DELTEK A100WX08
277 | 12003154 | 11.05.2020 | 163,8 | 1015 | ASTM A510/A510M-18 | 2 | 150x150 | Открытая |  | 164,2 | 1,8 | 0,4 | 163.8 |  |  | 2 | 1575 | 2 | 4075 | 3618 | 3489 | 3622 | 6962 | 3260 | 165 | 10 | 3 | 1950 | 9 | 320 | 400 | 170 | [7 empty] | B 789/BC | 0,02 | 11:15:00 | 1546 | 11:15:00 | 1547 | 11:28:38 | 0.1673 | 0.1822 | 0.563 | 0.007 | 0.012 | 0.0344 | 0.016 | 0.0392 | 0.0012 | 0.0026 | 0.0004 | 0.0005 | 0.0009 | 0.0019 | 0.0028 | 0.0007 | 0.0065 | [6 empty] | 0.273 | RHI DELTEK D99 |  | RHI JUSTAL DS1015 |  | Затягивание металлопровода пром.ковша на 0,2м/мин.
284 | 12003161 | 11.05.2020 | 168 | 1015 | ASTM A510/A510M-18 | 9 | 150x150 | Открытая |  | 168,6 | 1,8 | 0,4 | 168.2 |  |  | 1 | 1572 | 2 | 4273 | 3784 | 3699 | 3834 | 7155 | 3434 | 165 | 10 | 3 | 1950 | 9 | 320 | 400 | 170 | [7 empty] | B 789/BC | 0,01 | 16:50:00 | 1542 | 16:50:00 | 1540 | 17:25:28 | 0.1625 | 0.1932 | 0.5892 | 0.0078 | 0.0178 | 0.0374 | 0.0139 | 0.0313 | 0.0011 | 0.0014 | 0.0006 | 0.0001 | 0.001 | 0.0028 | 0.0025 | 0.0009 | 0.0052 | [6 empty] | 0.272 | RHI DELTEK D99 |  | RHI JUSTAL DS1015 |  | 16:44 запуск 6 ручья; 17:10 запуск 2 ручья
286 | 12003163 | 11.05.2020 | 165,9 | Ст3сп | ГОСТ 380-2005 | 11 | 150x150 | Открытая |  | 166,3 | 1,8 | 0,4 | 165.9 |  |  | 10 | 1569 | 2 | 4325 | 3841 | 3756 | 3891 | 7210 | 3489 | 165 | 10 | 3 | 1950 | 9 | 320 | 400 | 170 | [7 empty] | B 789/BC | 0,01 | 18:30:00 | 1545 | 18:30:00 | 1542 | 18:50:38 | 0.1777 | 0.1832 | 0.6432 | 0.0031 | 0.0162 | 0.0439 | 0.0163 | 0.0321 | 0.0012 | 0.002 | 0.0005 | 0.0002 | 0.0008 | 0.0023 | 0.002 | 0.0008 | 0.0053 | [7 empty] | RHI DELTEK D99 |  | RHI JUSTAL DS1015
291 | 12003168 | 11.05.2020 | 165,9 | Ст4сп | Контракт | 16 | 150x150 | Открытая |  | 166,3 | 1,8 | 0,4 | 165.9 |  |  | 10 | 1564 | 2 | 4462 | 3975 | 3897 | 4029 | 7344 | 3621 | 165 | 13 | 3 | 1950 | 9 | 370 | 450 | 200 | [9 empty] | 22:02:00 | 1543 | 22:02:00 | 1541 | 22:09:58 | 0.2009 | 0.187 | 0.7053 | 0.0029 | 0.0078 | 0.0428 | 0.0126 | 0.0334 | 0.0009 | 0.0012 | 0.0004 |  | 0.0008 | 0.0021 | 0.0021 | 0.0004 | 0.0058 | [6 empty] | 0.331 | RHI DELTEK D99 |  | RHI JUSTAL DS1015
293 | 12003170 | 11.05.2020 | 161,7 | Ст4сп | Контракт | 18 | 150x150 | Открытая |  | 162,1 | 1,8 | 0,4 | 161.7 |  |  | 1 | 1561 | 2 | 4514 | 4028 | 3951 | 4084 | 7399 | 3676 | 165 | 13 | 3 | 1950 | 9 | 370 | 450 | 200 | [9 empty] | 23:26:00 | 1538 | 23:26:00 | 1536 | 23:33:19 | 0.1991 | 0.1771 | 0.6921 | 0.0024 | 0.0135 | 0.04 | 0.0149 | 0.0336 | 0.002 | 0.0019 | 0.0004 | 0.0003 | 0.0007 | 0.0021 | 0.0019 | 0.001 | 0.0057 | [6 empty] | 0.326 | RHI DELTEK D99 |  | RHI JUSTAL DS1015
295 | 12003172 | 12.05.2020 | 163,8 | Ст4сп | Контракт | 20 | 150x150 | Открытая |  | 164,2 | 1,8 | 0,4 | 163.8 |  |  | 10 | 1561 | 2 | 4569 | 4082 | 4006 | 4138 | 7454 | 3728 | 165 | 13 | 3 | 1950 | 9 | 370 | 450 | 200 | [9 empty] | 0:53:00 | 1539 | 0:53:00 | 1537 | 0:58:23 | 0.189 | 0.1995 | 0.7456 | 0.0021 | 0.0149 | 0.0565 | 0.0153 | 0.0316 | 0.0011 | 0.0015 | 0.0005 |  | 0.0009 | 0.0027 | 0.0023 | 0.0007 | 0.0059 | [6 empty] | 0.329 | RHI DELTEK D99 |  | RHI JUSTAL DS1015
300 | 12003177 | 12.05.2020 | 168 | Ст4сп | Контракт | 25 | 150x150 | Открытая |  | 168,4 | 1,8 | 0,4 | 168 |  |  | 2 | 1562 | 2 | 4705 | 4221 | 4144 | 4277 | 7588 | 3867 | 165 | 13 | 3 | 1950 | 9 | 370 | 450 | 200 | [9 empty] | 4:27:00 | 1541 | 4:27:00 | 1540 | 4:34:23 | 0.1919 | 0.1966 | 0.7204 | 0.0031 | 0.0115 | 0.0444 | 0.0145 | 0.0305 | 0.0013 | 0.0016 | 0.0005 | 0.0001 | 0.0009 | 0.0029 | 0.0021 | 0.001 | 0.0055 | [6 empty] | 0.325 | RHI DELTEK D99 |  | RHI JUSTAL DS1015
302 | 12003179 | 12.05.2020 | 174,3 | Ст4сп | Контракт | 27 | 150x150 | Открытая |  | 174,7 | 1,8 | 0,4 | 174.3 |  |  | 1 | 1591 | 2 | 4760 | 4277 | 4199 | 4334 | 7645 | 3922 | 165 | 13 | 3 | 1950 | 9 | 370 | 450 | 200 | [9 empty] | 5:54:00 | 1541 | 5:54:00 | 1538 | 6:01:04 | 0.1989 | 0.1919 | 0.7057 | 0.0025 | 0.0117 | 0.0576 | 0.0205 | 0.0363 | 0.0011 | 0.0032 | 0.0004 | 0.0003 | 0.0009 | 0.0026 | 0.0023 | 0.0015 | 0.0055 | [6 empty] | 0.333 | RHI DELTEK D99 |  | RHI JUSTAL DS1015
309 | 12003186 | 13.05.2020 | 166,32 | Арм500 | ГОСТ 34028-2016 | 5 | 180x180 | Открытая |  | 166,72 | 1,8 | 0,4 | 166.32 |  |  | 12 | 1588 | 1 | 4926 | 713 | 5023 | 4655 | 136 | 3512 | 180 | 7 | 2 | 2155 | 9 | 320 | 380 | 130 | [7 empty] | B 789/BC | 0,01 | 3:10:00 | 1551 | 3:10:00 | 1553 | 3:30:38 | 0.1994 | 0.2065 | 0.712 | 0.0049 | 0.0134 | 0.046 | 0.0147 | 0.0302 | 0.0013 | 0.0017 | 0.0004 | 0.0002 | 0.0012 | 0.0024 | 0.003 | 0.0012 | 0.0053 | [6 empty] | 0.331 | RHI DELTEK D99 |  | RHI JUSTAL DS1015
311 | 12003188 | 13.05.2020 | 163,296 | Арм500 | ГОСТ 34028-2016 | 7 | 180x180 | Открытая |  | 163,696 | 1,8 | 0,4 | 163.296 |  |  | 2 | 1573 | 1 | 4980 | 767 | 5077 | 4709 | 190 | 3566 | 180 | 7 | 2 | 2155 | 9 | 320 | 380 | 130 | [7 empty] | B 789/BC | 0,01 | 4:40:00 | 1548 | 4:40:00 | 1540 | 4:53:43 | 0.192 | 0.1809 | 0.7152 | 0.0081 | 0.0116 | 0.0475 | 0.0158 | 0.0354 | 0.0011 | 0.0022 | 0.0004 | 0.0005 | 0.0008 | 0.0024 | 0.0018 | 0.0009 | 0.0051 | [6 empty] | 0.325 | RHI DELTEK D99 |  | RHI JUSTAL DS1015
12 | 12002889 | 01.05.2020 | 165,9 | Ст3сп | Контракт | 8 | 150x150 | Открытая |  | 166,3 | 1,8 | 0,4 | 165.9 |  |  | 5 | 1564 | 5 | 4901 | 3204 | 1746 | 3427 | 2933 | 2758 | 180 | 10 | 3 | 1950 | 9 | 360 | 420 | 170 | [7 empty] | B 789/BC | 0,03 | 16:30:00 | 1543 | 16:30:00 | 1541 | 16:43:51 | 0.1831 | 0.1888 | 0.7034 | 0.0021 | 0.0109 | 0.043 | 0.018 | 0.0339 | 0.0017 | 0.0015 | 0.0006 | 0.0007 | 0.0008 | 0.0025 | 0.0033 | 0.0008 | 0.0059 | [6 empty] | 0.313 | RHI DELTEK D99 |  | RHI JUSTAL DS1015 |  | Затягивание металлопровода пром.ковша на 0,4м/мин.
13 | 12002890 | 01.05.2020 | 165,9 | Ст3сп | Контракт | 9 | 150x150 | Открытая |  | 166,3 | 1,8 | 0,4 | 165.9 |  |  | 5 | 1565 | 5 | 4928 | 3231 | 1773 | 3454 | 2962 | 2785 | 180 | 10 | 3 | 1950 | 9 | 360 | 420 | 170 | [7 empty] | B 789/BC | 0,03 | 17:15:00 | 1547 | 17:15:00 | 1546 | 17:20:36 | 0.1901 | 0.191 | 0.7017 | 0.0024 | 0.0154 | 0.051 | 0.018 | 0.0332 | 0.0015 | 0.0017 | 0.0006 | 0.0009 | 0.0008 | 0.0027 | 0.0032 | 0.0005 | 0.0038 | [6 empty] | 0.322 | RHI DELTEK D99 |  | RHI JUSTAL DS1015 |  | Затягивание металлопровода пром.ковша на 0,2м/мин.
14 | 12002891 | 01.05.2020 | 165,9 | Ст3сп | Контракт | 10 | 150x150 | Открытая |  | 166,3 | 1,8 | 0,4 | 165.9 |  |  | 7 | 1563 | 5 | 4955 | 3259 | 1798 | 3482 | 2992 | 2814 | 180 | 10 | 3 | 1950 | 9 | 360 | 420 | 170 | [7 empty] | B 789/BC | 0,03 | 18:00:00 | 1540 | 18:00:00 | 1535 | 18:00:45 | 0.1947 | 0.1898 | 0.7119 | 0.0032 | 0.0146 | 0.0465 | 0.0177 | 0.0356 | 0.0014 | 0.0017 | 0.0007 | 0.0007 | 0.0009 | 0.0029 | 0.0028 | 0.0004 | 0.0049 | [6 empty] | 0.327 | RHI DELTEK D99 |  | RHI JUSTAL DS1015
15 | 12002892 | 01.05.2020 | 168 | Ст3сп | Контракт | 11 | 150x150 | Открытая |  | 168,4 | 1,8 | 0,4 | 168 |  |  | 3 | 1564 | 5 | 4983 | 3288 | 1826 | 3509 | 3021 | 2842 | 180 | 10 | 3 | 1950 | 9 | 360 | 420 | 170 | [7 empty] | B 789/BC | 0,03 | 18:45:00 | 1543 | 18:45:00 | 1544 | 18:50:55 | 0.1894 | 0.1933 | 0.7081 | 0.0035 | 0.0102 | 0.0381 | 0.0152 | 0.032 | 0.0014 | 0.0016 | 0.0007 | 0.0005 | 0.0009 | 0.0028 | 0.0029 | 0.0004 | 0.0051 | [6 empty] | 0.319 | RHI DELTEK D99 |  | RHI JUSTAL DS1015
28 | 12002905 | 02.05.2020 | 167,459 | 1008 | ASTM A510/A510М-18 / Контракт | 5 | 150x150 | Закрытая |  | 175,259 | 1,8 | 0,4 | 174.859 | 5,5 |  | 7 | 1582 | 7 | 5337 | 3651 | 2176 | 3866 | 3382 | 3198 | 165 | 7 | 2 | 1950 | 9 | 200 | 250 | 80 | [9 empty] | 5:58:00 | 1556 | 5:58:00 | 1554 | 6:17:51 | 0.0842 | 0.1818 | 0.4765 | 0.0016 | 0.0079 | 0.0328 | 0.0145 | 0.0305 | 0.0016 | 0.0015 | 0.0006 | 0.001 | 0.0007 | 0.002 | 0.0027 | 0.0006 | 0.0048 | [7 empty] | RHI DELTEK D99 | RHI DELTEK D99Z98 | RHI DELTEK D99WX08 | RHI DELTEK A100WX08 | Окончание серии
29 | 12002906 | 02.05.2020 | 163,296 | Арм500 | ГОСТ 34028-2016 | 1 | 180x180 | Открытая |  | 164,596 | 1,8 | 0,4 | 164.196 |  |  | 3 | 1583 | 6 | 1447 | 1441 | 1441 | 1398 | 1453 | 27 | 180 | 7 | 2 | 2155 | 9 | 300 | 340 | 110 | [9 empty] | 10:00:00 | 1547 | 10:00:00 | 1550 | 10:16:53 | 0.2046 | 0.1426 | 0.5037 | 0.0019 | 0.0106 | 0.0437 | 0.0166 | 0.0344 | 0.0016 | 0.0016 | 0.0006 | 0.0012 | 0.0007 | 0.0021 | 0.0027 | 0.0005 | 0.0053 | [6 empty] | 0.301 | RHI DELTEK D99 |  | RHI JUSTAL DS1015 |  | Запуск серии
30 | 12002907 | 02.05.2020 | 160,272 | Арм500 | ГОСТ 34028-2016 | 2 | 180x180 | Открытая |  | 160,672 | 1,8 | 0,4 | 160.272 |  |  | 5 | 1580 | 6 | 1474 | 1468 | 1468 | 1425 | 1480 | 51 | 180 | 7 | 2 | 2155 | 9 | 300 | 340 | 110 | [9 empty] | 10:47:00 | 1544 | 10:47:00 | 1542 | 11:02:59 | 0.189 | 0.1376 | 0.5082 | 0.0012 | 0.0066 | 0.0452 | 0.0164 | 0.0345 | 0.0016 | 0.0016 | 0.0005 | 0.001 | 0.0007 | 0.0018 | 0.0027 | 0.0005 | 0.0055 | [6 empty] | 0.287 | RHI DELTEK D99 |  | RHI JUSTAL DS1015
31 | 12002908 | 02.05.2020 | 160,272 | Арм500 | ГОСТ 34028-2016 | 3 | 180x180 | Открытая |  | 160,672 | 1,8 | 0,4 | 160.272 |  |  | 12 | 1580 | 6 | 1502 | 1493 | 1496 | 1453 | 1508 | 79 | 180 | 7 | 2 | 2155 | 9 | 300 | 340 | 110 | [9 empty] | 11:38:00 | 1541 | 11:38:00 | 1540 | 11:49:55 | 0.1888 | 0.1436 | 0.5122 | 0.0033 | 0.0117 | 0.0415 | 0.0235 | 0.0307 | 0.0012 | 0.0062 | 0.0005 | 0.0004 | 0.0007 | 0.0021 | 0.0029 | 0.0006 | 0.0044 | [6 empty] | 0.288 | RHI DELTEK D99 |  | RHI JUSTAL DS1015
45 | 12002922 | 03.05.2020 | 163,296 | Арм500 | ГОСТ 34028-2016 | 6 | 180x180 | Открытая |  | 163,696 | 1,8 | 0,4 | 163.296 |  |  | 5 | 1578 | 1 | 1922 | 1773 | 1931 | 1891 | 1810 | 496 | 180 | 7 | 2 | 2155 | 9 | 290 | 320 | 150 | [7 empty] | B 789/BC | 0,03 | 4:20:00 | 1548 | 4:20:00 | 1548 | 4:25:08 | 0.2009 | 0.1563 | 0.5033 | 0.0028 | 0.0089 | 0.0314 | 0.0131 | 0.0268 | 0.0017 | 0.0017 | 0.0004 | 0.0001 | 0.0008 | 0.002 | 0.0031 | 0.0008 | 0.0038 | [6 empty] | 0.294 | RHI DELTEK D99 |  | RHI JUSTAL DS1015
3 | 12002881 | 01.05.2020 | 157,449 | Арм240 | ГОСТ 34028-2016 | 1 | 150x150 | Закрытая |  | 158,449 | 1,8 | 0,4 | 158.049 |  |  | 12 | 1584 | 4 |  | 2957 | 1506 | 3184 | 2689 | 2518 | 165 | 10 | 3 | 1950 | 8 | 210 | 250 | 110 | [7 empty] | B 789/BC | 0,12 | 6:43:00 | 1555 | 6:43:00 | 1550 | 6:53:49 | 0.1842 | 0.1549 | 0.5013 | 0.0023 | 0.0073 | 0.026 | 0.0149 | 0.0236 | 0.0014 | 0.0014 | 0.0005 | 0.0002 | 0.0006 | 0.0018 | 0.0025 | 0.0009 | 0.0048 | [7 empty] | RHI DELTEK D99 | RHI DELTEK D99Z98 | RHI DELTEK D99WX08 | RHI DELTEK A100WX08 | 1 ручей Отказ привода стопора.
5 | 12002880 | 01.05.2020 | 159,6 | Арм240 | ГОСТ 34028-2016 | 1 | 150x150 | Открытая |  | 160,6 | 1,8 | 0,4 | 160.2 | 27 |  | 3 | 1583 | 5 | 4710 | 3009 | 1559 | 3236 | 2742 | 2569 | 180 | 9 | 2 | 1950 | 9 | 260 | 320 | 150 | [7 empty] | B 789/BC | 0,15 | 10:50:00 | 1550 | 10:50:00 | 1548 | 11:01:22 | 0.1856 | 0.138 | 0.501 | 0.0018 | 0.0131 | 0.0273 | 0.0191 | 0.0243 | 0.0015 | 0.0017 | 0.0005 | 0.0004 | 0.0006 | 0.0019 | 0.0028 | 0.0009 | 0.0058 | [7 empty] | RHI DELTEK D99 |  | RHI JUSTAL DS1015
6 | 12002884 | 01.05.2020 | 170,1 | Арм240 | ГОСТ 34028-2016 | 2 | 150x150 | Открытая |  | 170,5 | 1,8 | 0,4 | 170.1 |  |  | 12 | 1582 | 5 | 4737 | 3038 | 1588 | 3265 | 2769 | 2596 | 180 | 9 | 2 | 1950 | 9 | 320 | 350 | 150 | [7 empty] | B 789/BC | 0,03 | 11:35:00 | 1550 | 11:35:00 | 1549 | 11:51:00 | 0.1782 | 0.1512 | 0.5003 | 0.0058 | 0.0079 | 0.0244 | 0.0174 | 0.0318 | 0.0014 | 0.0022 | 0.0005 | 0.0004 | 0.0006 | 0.0019 | 0.0027 | 0.0008 | 0.0079 | [7 empty] | RHI DELTEK D99 |  | RHI JUSTAL DS1015
7 | 12002885 | 01.05.2020 | 163,8 | Арм240 | ГОСТ 34028-2016 | 3 | 150x150 | Открытая |  | 164,2 | 1,8 | 0,4 | 163.8 |  |  | 5 | 1572 | 5 | 4764 | 3066 | 1616 | 3293 | 2796 | 2623 | 180 | 9 | 3 | 1950 | 9 | 350 | 400 | 170 | [7 empty] | B 789/BC | 0,03 | 12:40:00 | 1544 | 12:40:00 | 1543 | 12:42:17 | 0.1955 | 0.1672 | 0.5118 | 0.0063 | 0.0059 | 0.027 | 0.016 | 0.0356 | 0.0015 | 0.0025 | 0.0006 | 0.0008 | 0.0007 | 0.002 | 0.0035 | 0.0008 | 0.0071 | [7 empty] | RHI DELTEK D99 |  | RHI JUSTAL DS1015
20 | 12002897 | 01.05.2020 | 168 | Ст3сп | Контракт | 16 | 150x150 | Открытая |  | 168,4 | 1,8 | 0,4 | 168 |  |  | 3 | 1565 | 5 | 5121 | 3431 | 1960 | 3646 | 3164 | 2982 | 180 | 10 | 3 | 1950 | 9 | 360 | 420 | 170 | [7 empty] | B 789/BC | 0,01 | 22:34:00 | 1545 | 22:34:00 | 1544 | 22:47:04 | 0.2009 | 0.186 | 0.6812 | 0.0016 | 0.0088 | 0.0464 | 0.0169 | 0.0329 | 0.0013 | 0.0026 | 0.0006 | 0.0007 | 0.0009 | 0.0025 | 0.0028 | 0.0005 | 0.0054 | [6 empty] | 0.328 | RHI DELTEK D99 |  | RHI JUSTAL DS1015
21 | 12002898 | 01.05.2020 | 170,1 | Ст3сп | Контракт | 17 | 150x150 | Открытая |  | 170,5 | 1,8 | 0,4 | 170.1 |  |  | 12 | 1566 | 5 | 5151 | 3460 | 1985 | 3673 | 3193 | 3012 | 180 | 10 | 3 | 1950 | 9 | 360 | 420 | 170 | [7 empty] | B 789/BC | 0,01 | 23:20:00 | 1543 | 23:20:00 | 1541 | 23:33:40 | 0.1822 | 0.1834 | 0.6841 | 0.0018 | 0.0102 | 0.0397 | 0.0146 | 0.0335 | 0.0013 | 0.0014 | 0.0006 | 0.0007 | 0.0008 | 0.0024 | 0.0034 | 0.0005 | 0.0052 | [6 empty] | 0.308 | RHI DELTEK D99 |  | RHI JUSTAL DS1015
22 | 12002899 | 01.05.2020 | 163,8 | Ст3сп | Контракт | 18 | 150x150 | Открытая |  | 164,2 | 1,8 | 0,4 | 163.8 |  |  | 5 | 1565 | 5 | 5178 | 3488 | 2012 | 3700 | 3221 | 3039 | 180 | 10 | 3 | 1950 | 9 | 360 | 420 | 170 | [7 empty] | B 789/BC | 0,01 | 0:07:00 | 1538 | 0:07:00 | 1541 | 0:20:12 | 0.1858 | 0.1922 | 0.6894 | 0.0018 | 0.0102 | 0.0409 | 0.0158 | 0.0343 | 0.0013 | 0.0018 | 0.0007 | 0.0007 | 0.0009 | 0.0025 | 0.0039 | 0.0007 | 0.0037 | [6 empty] | 0.313 | RHI DELTEK D99 |  | RHI JUSTAL DS1015
23 | 12002900 | 02.05.2020 | 163,8 | Ст3сп | Контракт | 19 | 150x150 | Открытая |  | 171,5 | 1,8 | 0,4 | 171.1 | 5,7 |  | 4 | 1566 | 5 | 5203 | 3517 | 2040 | 3730 | 3248 | 3064 | 180 | 10 | 3 | 1950 | 9 | 360 | 420 | 170 | [7 empty] | B 789/BC | 0,01 | 0:56:00 | 1547 | 0:56:00 | 1546 | 1:05:47 | 0.1928 | 0.1852 | 0.6845 | 0.0019 | 0.0105 | 0.0413 | 0.0148 | 0.0308 | 0.0013 | 0.002 | 0.0006 | 0.0008 | 0.0008 | 0.0025 | 0.0025 | 0.0008 | 0.0049 | [6 empty] | 0.319 | RHI DELTEK D99 |  | RHI JUSTAL DS1015
37 | 12002914 | 02.05.2020 | 169,142 | Арм500 | ГОСТ 34028-2016 | 9 | 180x180 | Открытая |  | 170,042 | 1,8 | 0,4 | 169.642 |  |  | 4 | 1580 | 6 | 1680 |  | 1683 | 1643 | 1646 | 257 | 180 | 7 | 2 | 2155 | 9 | 300 | 340 | 110 | [9 empty] | 16:12:00 | 1548 | 16:12:00 | 1546 | 16:31:15 | 0.1895 | 0.1479 | 0.4973 | 0.0018 | 0.0087 | 0.0429 | 0.0192 | 0.0311 | 0.0014 | 0.0025 | 0.0005 | 0.0006 | 0.0007 | 0.0022 | 0.0027 | 0.0004 | 0.0047 | [6 empty] | 0.285 | RHI DELTEK D99 |  | RHI JUSTAL DS1015 |  | 16:10 закрыли 5 ручей ( по конвертеру)
46 | 12002923 | 03.05.2020 | 169,344 | Арм500 | ГОСТ 34028-2016 | 7 | 180x180 | Открытая |  | 169,744 | 1,8 | 0,4 | 169.344 |  |  | 3 | 1609 | 1 | 1952 | 1901 | 1958 | 1918 | 1837 | 526 | 180 | 7 | 2 | 2155 | 9 | 290 | 320 | 100 | [7 empty] | B 789/BC | 0,03 | 5:02:00 | 1548 | 5:02:00 | 1546 | 5:08:27 | 0.1917 | 0.16 | 0.5166 | 0.0026 | 0.0125 | 0.0311 | 0.0144 | 0.0267 | 0.0013 | 0.0023 | 0.0005 | 0.0001 | 0.0007 | 0.0022 | 0.0024 | 0.0007 | 0.0041 | [6 empty] | 0.288 | RHI DELTEK D99 |  | RHI JUSTAL DS1015
47 | 12002924 | 03.05.2020 | 169,344 | Арм500 | ГОСТ 34028-2016 | 8 | 180x180 | Открытая |  | 169,744 | 1,8 | 0,4 | 169.344 |  |  | 7 | 1576 |  | 1982 | 1828 | 1985 | 1948 | 1864 | 554 | 180 | 7 | 2 | 2155 | 9 | 290 | 320 | 100 | [7 empty] | B 789/BC | 0,03 | 5:50:00 | 1550 | 5:50:00 | 1549 | 5:54:40 | 0.1923 | 0.1525 | 0.5093 | 0.0024 | 0.0098 | 0.0285 | 0.0162 | 0.0279 | 0.0012 | 0.0024 | 0.0004 | 0.0003 | 0.0007 | 0.0021 | 0.0022 | 0.0007 | 0.0036 | [6 empty] | 0.287 | RHI DELTEK D99 |  | RHI JUSTAL DS1015
48 | 12002925 | 03.05.2020 | 166,32 | Арм500 | ГОСТ 34028-2016 | 9 | 180x180 | Открытая |  | 166,72 | 1,8 | 0,4 | 166.32 |  |  | 12 | 1570 | 1 | 2009 | 1855 | 2015 | 1975 | 1891 | 581 | 180 | 7 | 2 | 2155 | 9 | 290 | 320 | 100 | [7 empty] | B 789/BC | 0,03 | 6:30:00 | 1545 | 6:30:00 | 1545 | 6:38:23 | 0.1955 | 0.15 | 0.5029 | 0.0027 | 0.009 | 0.0308 | 0.0157 | 0.0264 | 0.0012 | 0.0027 | 0.0005 | 0.0003 | 0.0007 | 0.0022 | 0.0027 | 0.0009 | 0.0036 | [6 empty] | 0.289 | RHI DELTEK D99 |  | RHI JUSTAL DS1015
62 | 12002939 | 03.05.2020 | 160,272 | Арм500 | ГОСТ 34028-2016 | 23 | 180x180 | Открытая |  | 160,672 | 1,8 | 0,4 | 160.272 |  |  | 7 | 1569 | 1 | 2402 | 2242 | 2396 | 2356 | 2278 | 971 | 180 | 7 | 2 | 2155 | 9 | 300 | 350 | 110 | [7 empty] | B 789/BC | 0,02 | 16:50:00 | 1546 | 16:50:00 | 1544 | 17:00:07 | 0.192 | 0.1503 | 0.4975 | 0.0039 | 0.0118 | 0.0496 | 0.0173 | 0.0381 | 0.0017 | 0.002 | 0.0006 | 0.0016 | 0.0007 | 0.0019 | 0.0026 | 0.0008 | 0.0038 | [6 empty] | 0.289 | RHI DELTEK D99 |  | RHI JUSTAL DS1015
63 | 12002940 | 03.05.2020 | 166,32 | Арм500 | ГОСТ 34028-2016 | 24 | 180x180 | Открытая |  | 166,72 | 1,8 | 0,4 | 166.32 |  |  | 12 | 1568 | 1 | 2432 | 2269 | 2423 | 2383 | 2305 | 998 | 180 | 7 | 2 | 2155 | 9 | 300 | 350 | 110 | [7 empty] | B 789/BC | 0,02 | 17:35:00 | 1545 | 17:35:00 | 1544 | 18:02:58 | 0.1891 | 0.1414 | 0.5118 | 0.0041 | 0.0135 | 0.0445 | 0.0152 | 0.0278 | 0.0018 | 0.0013 | 0.0006 | 0.0009 | 0.0006 | 0.0019 | 0.0024 | 0.0006 | 0.0035 | [6 empty] | 0.287 | RHI DELTEK D99 |  | RHI JUSTAL DS1015
64 | 12002941 | 03.05.2020 | 163,296 | Арм500 | ГОСТ 34028-2016 | 25 | 180x180 | Открытая |  | 163,696 | 1,8 | 0,4 | 163.296 |  |  | 2 | 1581 | 1 | 2460 | 2296 | 2451 | 2411 | 2332 | 1025 | 180 | 7 | 2 | 2155 | 9 | 300 | 350 | 110 | [7 empty] | B 789/BC | 0,03 | 18:15:00 | 1548 | 18:15:00 | 1551 | 18:30:26 | 0.1888 | 0.1499 | 0.5138 | 0.0053 | 0.0127 | 0.0501 | 0.0187 | 0.0352 | 0.0016 | 0.0018 | 0.0006 | 0.001 | 0.0007 | 0.0021 | 0.0042 | 0.0007 | 0.0027 | [6 empty] | 0.289 | RHI DELTEK D99 |  | RHI JUSTAL DS1015
65 | 12002942 | 03.05.2020 | 169,042 | Арм500 | ГОСТ 34028-2016 | 26 | 180x180 | Открытая |  | 169,892 | 1,8 | 0,4 | 169.492 |  |  | 4 | 1569 | 1 | 2490 | 2326 | 2481 | 2425 | 2363 | 1058 | 180 | 7 | 2 | 2155 | 9 | 290 | 320 | 100 | [9 empty] | 19:00:00 | 1551 | 19:00:00 | 1549 | 19:16:16 | 0.1855 | 0.1594 | 0.5043 | 0.0041 | 0.0227 | 0.0506 | 0.0155 | 0.0328 | 0.0015 | 0.0015 | 0.0007 | 0.0022 | 0.0007 | 0.0021 | 0.0026 | 0.0008 | 0.0049 | [6 empty] | 0.284 | RHI DELTEK D99 |  | RHI JUSTAL DS1015 |  | 19:21 прорыв 4 ручей 1-я зона
78 | 12002955 | 04.05.2020 | 163,296 | Арм500 | ГОСТ 34028-2016 | 39 | 180x180 | Открытая |  | 163,696 | 1,8 | 0,4 | 163.296 |  |  | 4 | 1570 | 1 | 2886 | 2719 | 2886 | 2568 | 2753 | 1448 | 180 | 11 | 2 | 2155 | 9 | 290 | 320 | 100 | [9 empty] | 6:02:00 | 1547 | 6:02:00 | 1544 | 6:18:26 | 0.1904 | 0.1717 | 0.6975 | 0.005 | 0.0099 | 0.0429 | 0.016 | 0.0298 | 0.0013 | 0.0016 | 0.0007 | 0.0007 | 0.0008 | 0.0028 | 0.0037 | 0.001 | 0.0046 | [6 empty] | 0.319 | RHI DELTEK D99 |  | RHI JUSTAL DS1015
79 | 12002956 | 04.05.2020 | 166,32 | Арм500 | ГОСТ 34028-2016 | 40 | 180x180 | Открытая |  | 166,72 | 1,8 | 0,4 | 166.32 |  |  | 12 | 1565 | 1 | 2916 | 2750 | 2916 | 2589 | 2780 | 1476 | 180 | 11 | 2 | 2155 | 9 | 290 | 320 | 100 | [9 empty] | 6:48:00 | 1541 | 6:48:00 | 1541 | 7:09:39 | 0.1892 | 0.1901 | 0.7143 | 0.0022 | 0.0108 | 0.0412 | 0.0174 | 0.0311 | 0.0012 | 0.002 | 0.0007 | 0.0007 | 0.0009 | 0.0027 | 0.0033 | 0.001 | 0.0055 | [6 empty] | 0.321 | RHI DELTEK D99 |  | RHI JUSTAL DS1015
38 | 12002915 | 02.05.2020 | 157,248 | Арм500 | ГОСТ 34028-2016 | 10 | 180x180 | Открытая |  | 157,648 | 1,8 | 0,4 | 157.248 |  |  | 7 | 1585 | 6 | 1719 |  | 1722 | 1682 |  | 296 | 180 | 7 | 2 | 2155 | 9 | 290 | 320 | 100 | [9 empty] | 17:14:00 | 1555 | 17:14:00 | 1552 | 17:38:53 | 0.1821 | 0.1436 | 0.5029 | 0.001 | 0.0052 | 0.0386 | 0.0176 | 0.0295 | 0.0013 | 0.002 | 0.0005 | 0.0003 | 0.0007 | 0.0017 | 0.0024 | 0.0006 | 0.0039 | [6 empty] | 0.278 | RHI DELTEK D99 |  | RHI JUSTAL DS1015
39 | 12002916 | 02.05.2020 | 153,997 | Арм500 | ГОСТ 34028-2016 | 11 | 180x180 | Открытая |  | 160,897 | 1,8 | 0,4 | 160.497 | 4,5 |  | 5 | 1586 | 6 | 1759 |  | 1762 | 1722 |  | 333 | 165 | 7 | 2 | 2155 | 9 | 300 | 340 | 110 | [7 empty] | B 789/BC | 0,03 | 18:25:00 | 1552 | 18:25:00 | 1542 | 18:41:05 | 0.1771 | 0.1596 | 0.4965 | 0.0067 | 0.0053 | 0.0376 | 0.015 | 0.0285 | 0.0013 | 0.0017 | 0.0004 | 0.0005 | 0.0006 | 0.0017 | 0.0023 | 0.0008 | 0.0049 | [6 empty] | 0.271 | RHI DELTEK D99 |  | RHI JUSTAL DS1015
40 | 12002917 | 03.05.2020 | 160,272 | Арм500 | ГОСТ 34028-2016 | 1 | 180x180 | Открытая |  | 161,572 | 1,8 | 0,4 | 161.172 |  |  | 5 | 1587 | 1 | 1786 | 1637 | 1789 | 1749 | 1674 | 357 | 180 | 7 | 1 | 2155 | 8 | 260 | 320 | 100 | [7 empty] | B 789/BC | 0,15 | 0:10:00 | 1544 | 0:10:00 | 1549 | 0:19:54 | 0.2 | 0.149 | 0.518 | 0.004 | 0.0216 | 0.0472 | 0.0198 | 0.0384 | 0.0012 | 0.003 | 0.0005 | 0.0014 | 0.0007 | 0.0026 | 0.0029 | 0.0006 | 0.0037 | [6 empty] | 0.301 | RHI DELTEK D99 |  | RHI JUSTAL DS1015 |  | Затягивание металлопровода пром.ковша на 0,4м/мин.
53 | 12002930 | 03.05.2020 | 166,32 | Арм500 | ГОСТ 34028-2016 | 14 | 180x180 | Открытая |  | 166,72 | 1,8 | 0,4 | 166.32 |  |  | 12 | 1571 | 1 | 2151 | 1991 | 2151 | 2117 | 2030 | 720 | 180 | 7 | 2 | 2155 | 9 | 300 | 350 | 110 | [7 empty] | B 789/BC | 0,02 | 10:10:00 | 1546 | 10:10:00 | 1546 | 10:21:06 | 0.1921 | 0.1415 | 0.5096 | 0.0029 | 0.0147 | 0.0347 | 0.0161 | 0.0294 | 0.0015 | 0.0024 | 0.0006 | 0.0005 | 0.0008 | 0.0023 | 0.003 | 0.0008 | 0.004 | [6 empty] | 0.288 | RHI DELTEK D99 |  | RHI JUSTAL DS1015
54 | 12002931 | 03.05.2020 | 163,296 | Арм500 | ГОСТ 34028-2016 | 15 | 180x180 | Открытая |  | 163,696 | 1,8 | 0,4 | 163.296 |  |  | 4 | 1571 | 1 | 2179 | 2018 | 2179 | 2145 | 2057 | 747 | 180 | 7 | 2 | 2155 | 9 | 300 | 350 | 110 | [7 empty] | B 789/BC | 0,02 | 10:55:00 | 1544 | 10:55:00 | 1544 | 11:02:16 | 0.1885 | 0.1527 | 0.5007 | 0.0041 | 0.0127 | 0.0347 | 0.0171 | 0.0265 | 0.0013 | 0.0029 | 0.0006 | 0.0003 | 0.0007 | 0.002 | 0.0027 | 0.0008 | 0.0047 | [6 empty] | 0.283 | RHI DELTEK D99 |  | RHI JUSTAL DS1015
55 | 12002932 | 03.05.2020 | 163,296 | Арм500 | ГОСТ 34028-2016 | 16 | 180x180 | Открытая |  | 163,696 | 1,8 | 0,4 | 163.296 |  |  | 5 | 1573 | 1 | 2206 | 2045 | 2206 | 2169 | 2085 | 777 | 180 | 7 | 2 | 2155 | 9 | 300 | 350 | 110 | [7 empty] | B 789/BC | 0,02 | 11:40:00 | 1545 | 11:40:00 | 1547 | 11:53:34 | 0.179 | 0.1581 | 0.5053 | 0.004 | 0.0132 | 0.0434 | 0.0251 | 0.0308 | 0.0015 | 0.0034 | 0.0006 | 0.0008 | 0.0007 | 0.0021 | 0.0028 | 0.0007 | 0.004 | [6 empty] | 0.277 | RHI DELTEK D99 |  | RHI JUSTAL DS1015
56 | 12002933 | 03.05.2020 | 169,344 | Арм500 | ГОСТ 34028-2016 | 17 | 180x180 | Открытая |  | 169,744 | 1,8 | 0,4 | 169.344 |  |  | 3 | 1569 | 1 | 2236 | 2076 | 2233 | 2196 | 2112 | 804 | 180 | 7 | 2 | 2155 | 9 | 300 | 350 | 110 | [7 empty] | B 789/BC | 0,02 | 12:20:00 | 1547 | 12:20:00 | 1545 | 12:34:20 | 0.1959 | 0.1456 | 0.5159 | 0.0037 | 0.0119 | 0.042 | 0.0233 | 0.0323 | 0.0014 | 0.0032 | 0.0007 | 0.0008 | 0.0007 | 0.0021 | 0.0026 | 0.0047 | 0.0052 | [6 empty] | 0.295 | RHI DELTEK D99 |  | RHI JUSTAL DS1015
70 | 12002947 | 03.05.2020 | 163,296 | Арм500 | ГОСТ 34028-2016 | 31 | 180x180 | Открытая |  | 163,696 | 1,8 | 0,4 | 163.296 |  |  | 4 | 1567 | 1 | 2656 | 2490 | 2647 |  | 2526 | 1219 | 180 | 11 | 2 | 2155 | 9 | 290 | 320 | 100 | [9 empty] | 23:22:00 | 1540 | 23:22:00 | 1537 | 23:34:41 | 0.1957 | 0.148 | 0.5146 | 0.0033 | 0.0111 | 0.046 | 0.0154 | 0.0307 | 0.0013 | 0.0023 | 0.0007 | 0.0004 | 0.0006 | 0.0019 | 0.0029 | 0.0008 | 0.0044 | [6 empty] | 0.295 | RHI DELTEK D99 |  | RHI JUSTAL DS1015
71 | 12002948 | 04.05.2020 | 160,272 | Арм500 | ГОСТ 34028-2016 | 32 | 180x180 | Открытая |  | 160,672 | 1,8 | 0,4 | 160.272 |  |  | 12 | 1574 | 1 | 2686 | 2523 | 2677 |  | 2559 | 1252 | 180 | 11 | 2 | 2155 | 9 | 290 | 320 | 100 | [9 empty] | 0:16:00 | 1542 | 0:16:00 | 1544 | 0:32:40 | 0.1863 | 0.1592 | 0.5065 | 0.0015 | 0.0097 | 0.0446 | 0.0175 | 0.0311 | 0.0014 | 0.0026 | 0.0007 | 0.0003 | 0.0007 | 0.0021 | 0.0028 | 0.0008 | 0.0045 | [6 empty] | 0.284 | RHI DELTEK D99 |  | RHI JUSTAL DS1015
80 | 12002957 | 04.05.2020 | 169,344 | Арм500 | ГОСТ 34028-2016 | 41 | 180x180 | Открытая |  | 169,744 | 1,8 | 0,4 | 169.344 |  |  | 5 | 1566 | 1 | 2946 | 2780 | 2946 | 2613 | 2807 | 1503 | 180 | 11 | 2 | 2155 | 9 | 290 | 320 | 100 | [7 empty] | B 789/BC | 0,01 | 7:38:00 | 1544 | 7:38:00 | 1543 | 7:51:14 | 0.1903 | 0.188 | 0.7075 | 0.0035 | 0.0138 | 0.0423 | 0.0158 | 0.0283 | 0.0013 | 0.0019 | 0.0008 | 0.0006 | 0.0008 | 0.0029 | 0.003 | 0.0008 | 0.0058 | [6 empty] | 0.321 | RHI DELTEK D99 |  | RHI JUSTAL DS1015
81 | 12002958 | 04.05.2020 | 166,32 | Арм500 | ГОСТ 34028-2016 | 42 | 180x180 | Открытая |  | 166,72 | 1,8 | 0,4 | 166.32 |  |  | 7 | 1574 | 1 | 2973 | 2807 | 2977 | 2637 | 2837 | 1530 | 180 | 11 | 2 | 2155 | 9 | 290 | 320 | 100 | [7 empty] | B 789/BC | 0,01 | 8:26:00 | 1539 | 8:26:00 | 1537 | 8:39:03 | 0.1821 | 0.1865 | 0.7168 | 0.0027 | 0.0119 | 0.0494 | 0.0245 | 0.0287 | 0.0014 | 0.003 | 0.0007 | 0.0005 | 0.0009 | 0.0027 | 0.0029 | 0.0007 | 0.0046 | [6 empty] | 0.316 | RHI DELTEK D99 |  | RHI JUSTAL DS1015
82 | 12002959 | 04.05.2020 | 163,296 | Арм500 | ГОСТ 34028-2016 | 43 | 180x180 | Открытая |  | 169,496 | 1,8 | 0,4 | 169.096 | 3,5 |  | 2 | 1568 | 1 | 3001 | 2834 | 3007 | 2661 | 2865 | 1557 | 180 | 11 | 2 | 2155 | 9 | 290 | 320 | 100 | [7 empty] | B 789/BC | 0,01 | 9:14:00 | 1541 | 9:14:00 | 1540 | 9:26:34 | 0.1938 | 0.186 | 0.7034 | 0.0019 | 0.0074 | 0.0405 | 0.0201 | 0.0308 | 0.0014 | 0.0029 | 0.0007 | 0.0005 | 0.0009 | 0.0024 | 0.0031 | 0.0007 | 0.0062 | [6 empty] | 0.324 | RHI DELTEK D99 |  | RHI JUSTAL DS1015
95 | 12002972 | 04.05.2020 | 161,7 | Ст3сп | Контракт | 3 | 150x150 | Открытая |  | 163,2 | 1,8 | 0,4 | 162.8 |  | 1.1 | 3 | 1577 | 5 | 3289 | 3729 | 2268 | 3944 | 3453 | 3290 | 165 | 10 | 3 | 1950 | 9 | 350 | 400 | 200 | [7 empty] | B 789/BC | 0,03 | 23:15:00 | 1539 | 23:15:00 | 1535 | 23:33:01 | 0.193 | 0.172 | 0.7109 | 0.0048 | 0.0207 | 0.0926 | 0.018 | 0.0301 | 0.0014 | 0.0026 | 0.0007 | 0.0005 | 0.0008 | 0.0032 | 0.0029 | 0.0012 | 0.0033 | [6 empty] | 0.334 | RHI DELTEK D99 |  | RHI JUSTAL DS1015 |  | 23:23 закрыли 2 и 5 ручьи; 23:40 закрыли 4 ручей выбило троллеи 9 и 10 кранов .23:47 запуск 2 ручья; 23:56 запуск 5 ручья
96 | 12002973 | 05.05.2020 | 163,8 | Ст3сп | Контракт | 4 | 150x150 | Открытая |  | 164,3 | 1,8 | 0,4 | 163.9 |  |  | 12 | 1580 | 5 | 3316 | 3758 | 2296 | 3969 | 3481 | 3316 | 165 | 10 | 3 | 1950 | 9 | 350 | 400 | 200 | [7 empty] | B 789/BC | 0,02 | 0:15:00 | 1540 | 0:15:00 | 1549 | 0:26:00 | 0.1901 | 0.187 | 0.7023 | 0.0034 | 0.0145 | 0.0398 | 0.0187 | 0.0328 | 0.0013 | 0.0038 | 0.0007 | 0.0004 | 0.0008 | 0.0029 | 0.0025 | 0.0011 | 0.0028 | [6 empty] | 0.32 | RHI DELTEK D99 |  | RHI JUSTAL DS1015 |  | 0:13 запуск 4 ручья
97 | 12002974 | 05.05.2020 | 163,8 | Ст3сп | Контракт | 5 | 150x150 | Открытая |  | 164,2 | 1,8 | 0,4 | 163.8 |  |  |  | 1575 | 5 | 3343 | 3785 | 2323 | 3996 | 3508 | 3343 | 165 | 10 | 3 | 1950 | 9 | 350 | 400 | 200 | [7 empty] | B 789/BC | 0,02 | 1:05:00 | 1546 | 1:05:00 | 1548 | 1:16:59 | 0.1917 | 0.1786 | 0.6965 | 0.0039 | 0.0155 | 0.0428 | 0.0202 | 0.0563 | 0.0014 | 0.0043 | 0.0007 | 0.0019 | 0.0007 | 0.0026 | 0.0027 | 0.0009 | 0.0052 | [6 empty] | 0.323 | RHI DELTEK D99 |  | RHI JUSTAL DS1015
98 | 12002975 | 05.05.2020 | 165,86 | Ст3сп | Контракт | 6 | 150x150 | Открытая |  | 166,86 | 1,8 | 0,4 | 166.46 |  |  | 4 | 1581 | 5 | 3379 | 3800 | 2338 | 4032 | 3540 | 3377 | 165 | 10 | 3 | 1950 | 9 | 350 | 400 | 200 | [7 empty] | B 789/BC | 0,02 | 1:45:00 | 1547 | 1:45:00 | 1545 | 2:19:08 | 0.1895 | 0.1985 | 0.6975 | 0.0056 | 0.0103 | 0.0493 | 0.0378 | 0.0353 | 0.0013 | 0.009 | 0.0007 | 0.0007 | 0.001 | 0.0022 | 0.0029 | 0.0008 | 0.0046 | [6 empty] | 0.323 | RHI DELTEK D99 |  | RHI JUSTAL DS1015 |  | 2:04 закрытие 2,3 ручьев выбило 10 кран
112 | 12002989 | 05.05.2020 | 159,6 | Ст3сп | Контракт | 20 | 150x150 | Открытая |  | 160 | 1,8 | 0,4 | 159.6 |  |  | 7 | 1570 | 5 | 3757 | 4189 | 2720 | 4416 | 3913 | 3759 | 185 | 11 | 3 | 1950 | 9 | 360 | 420 | 170 | [7 empty] | B 789/BC | 0,03 | 12:30:00 | 1544 | 12:30:00 | 1545 | 12:39:08 | 0.1942 | 0.2023 | 0.7072 | 0.0017 | 0.0129 | 0.0422 | 0.0181 | 0.0375 | 0.0014 | 0.002 | 0.0003 | 0.0015 | 0.0008 | 0.0024 | 0.0023 | 0.0007 | 0.0056 | [6 empty] | 0.325 | RHI DELTEK D99 |  | RHI JUSTAL DS1015
113 | 12002990 | 05.05.2020 | 168 | Ст3сп | Контракт | 21 | 150x150 | Открытая |  | 168,4 | 1,8 | 0,4 | 168 |  |  | 5 | 1569 | 5 | 3784 | 4216 | 2747 | 4446 | 3943 | 3786 | 185 | 11 | 3 | 1950 | 9 | 320 | 400 | 170 | [7 empty] | B 789/BC | 0,03 | 13:15:00 | 1546 | 13:15:00 | 1546 | 13:21:16 | 0.198 | 0.199 | 0.7112 | 0.003 | 0.0134 | 0.0473 | 0.0187 | 0.0364 | 0.0012 | 0.0023 | 0.0005 | 0.0016 | 0.0009 | 0.0027 | 0.0023 | 0.0007 | 0.0059 | [6 empty] | 0.331 | RHI DELTEK D99 |  | RHI JUSTAL DS1015
72 | 12002949 | 04.05.2020 | 157,248 | Арм500 | ГОСТ 34028-2016 | 33 | 180x180 | Открытая |  | 157,648 | 1,8 | 0,4 | 157.248 |  |  | 5 | 1573 | 1 | 2717 | 2553 | 2711 |  | 2590 | 1285 | 180 | 11 | 2 | 2155 | 9 | 290 | 320 | 100 | [9 empty] | 1:10:00 | 1550 | 1:10:00 | 1548 | 1:24:05 | 0.1965 | 0.1561 | 0.5145 | 0.0014 | 0.0097 | 0.0529 | 0.0176 | 0.0316 | 0.0017 | 0.0018 | 0.0007 | 0.0008 | 0.0007 | 0.0021 | 0.0027 | 0.0006 | 0.0052 | [6 empty] | 0.297 | RHI DELTEK D99 |  | RHI JUSTAL DS1015
73 | 12002950 | 04.05.2020 | 166,32 | Арм500 | ГОСТ 34028-2016 | 34 | 180x180 | Открытая |  | 166,87 | 1,8 | 0,4 | 166.47 |  |  | 2 | 1572 | 1 | 2744 | 2580 | 2741 | 2453 | 2617 | 1312 | 180 | 11 | 2 | 2155 | 9 | 290 | 320 | 100 | [9 empty] | 2:05:00 | 1543 | 2:05:00 | 1543 | 2:19:54 | 0.1955 | 0.1852 | 0.6727 | 0.0036 | 0.0101 | 0.054 | 0.0227 | 0.0322 | 0.0014 | 0.0022 | 0.0007 | 0.0004 | 0.0008 | 0.0023 | 0.003 | 0.0009 | 0.0036 | [6 empty] | 0.323 | RHI DELTEK D99 |  | RHI JUSTAL DS1015 |  | 1:56 запуск 4 ручья
87 | 12002964 | 04.05.2020 | 166,32 | 25Г2С | ГОСТ 5781-82 | 5 | 180x180 | Открытая |  | 166,72 | 1,8 | 0,4 | 166.32 |  |  | 4 | 1557 | 2 | 3131 | 2973 | 3152 | 2803 | 3004 | 1696 | 180 | 7 | 2 | 2155 | 9 | 210 | 230 | 75 | [7 empty] | B 789/BC | 0,02 | 14:29:00 | 1527 | 14:29:00 | 1525 | 14:37:56 | 0.2727 | 0.5948 | 1.5154 | 0.0041 | 0.0118 | 0.0471 | 0.0185 | 0.033 | 0.0016 | 0.0035 | 0.0009 | 0.0011 | 0.002 | 0.0053 | 0.0037 | 0.0011 | 0.0072 | [6 empty] | 0.585 | RHI DELTEK D99 |  | RHI JUSTAL DS1015
88 | 12002965 | 04.05.2020 | 166,32 | 25Г2С | ГОСТ 5781-82 | 6 | 180x180 | Открытая |  | 166,72 | 1,8 | 0,4 | 166.32 |  |  | 12 | 1559 | 2 | 3155 | 3000 | 3182 | 2834 | 3031 | 1723 | 180 | 7 | 2 | 2155 | 9 | 210 | 230 | 75 | [7 empty] | B 789/BC | 0,02 | 15:19:00 | 1531 | 15:19:00 | 1533 | 15:33:21 | 0.2739 | 0.6299 | 1.5309 | 0.0029 | 0.0113 | 0.0475 | 0.0155 | 0.0341 | 0.0015 | 0.0017 | 0.0008 | 0.001 | 0.0024 | 0.0053 | 0.0046 | 0.001 | 0.0066 | [6 empty] | 0.592 | RHI DELTEK D99 |  | RHI JUSTAL DS1015
89 | 12002966 | 04.05.2020 | 160,272 | 25Г2С | ГОСТ 5781-82 | 7 | 180x180 | Открытая |  | 160,672 | 1,8 | 0,4 | 160.272 |  |  | 5 | 1559 | 2 | 3179 | 3028 | 3209 | 2861 | 3058 | 1751 | 180 | 7 | 2 | 2155 | 9 | 210 | 230 | 75 | [7 empty] | B 789/BC | 0,02 | 16:08:00 | 1531 | 16:08:00 | 1531 | 16:18:34 | 0.265 | 0.594 | 1.5058 | 0.0028 | 0.01 | 0.0438 | 0.0195 | 0.0373 | 0.0015 | 0.0035 | 0.0009 | 0.001 | 0.0024 | 0.0053 | 0.0049 | 0.0013 | 0.0057 | [6 empty] | 0.575 | RHI DELTEK D99 |  | RHI JUSTAL DS1015
90 | 12002967 | 04.05.2020 | 169,344 | 25Г2С | ГОСТ 5781-82 | 8 | 180x180 | Открытая |  | 169,744 | 1,8 | 0,4 | 169.344 |  |  | 7 | 1561 | 2 | 3206 | 3058 | 3236 | 2891 | 3085 | 1778 | 180 | 7 | 2 | 2155 | 9 | 210 | 230 | 75 | [7 empty] | B 789/BC | 0,02 | 16:58:00 | 1534 | 16:58:00 | 1535 | 17:12:07 | 0.2668 | 0.565 | 1.5332 | 0.0026 | 0.0099 | 0.0487 | 0.0181 | 0.0372 | 0.0014 | 0.0021 | 0.0008 | 0.0015 | 0.0022 | 0.0051 | 0.0038 | 0.0009 | 0.005 | [6 empty] | 0.579 | RHI DELTEK D99 |  | RHI JUSTAL DS1015
103 | 12002980 | 05.05.2020 | 165,9 | Ст3сп | Контракт | 11 | 150x150 | Открытая |  | 166,3 | 1,8 | 0,4 | 165.9 |  |  | 4 | 1574 | 5 | 3513 | 3939 | 2474 | 4171 | 3672 | 3511 | 165 | 10 | 3 | 1950 | 9 | 350 | 400 | 200 | [7 empty] | B 789/BC | 0,02 | 5:40:00 | 1547 | 5:40:00 | 1543 | 5:57:44 | 0.1933 | 0.18 | 0.7097 | 0.0067 | 0.0183 | 0.0446 | 0.0139 | 0.0273 | 0.0013 | 0.0015 | 0.0007 | 0.004 | 0.0007 | 0.0025 | 0.003 | 0.0008 | 0.0046 | [6 empty] | 0.324 | RHI DELTEK D99 |  | RHI JUSTAL DS1015
104 | 12002981 | 05.05.2020 | 165,9 | Ст3сп | Контракт | 12 | 150x150 | Открытая |  | 166,3 | 1,8 | 0,4 | 165.9 |  |  | 2 | 1574 | 5 | 3541 | 3968 | 2502 | 4198 | 3699 | 3538 | 185 | 11 | 3 | 1950 | 9 | 340 | 420 | 170 | [7 empty] | B 789/BC | 0,03 | 6:25:00 | 1546 | 6:25:00 | 1545 | 7:42:35 | 0.1986 | 0.2075 | 0.7138 | 0.003 | 0.0151 | 0.0523 | 0.0209 | 0.042 | 0.0014 | 0.0023 | 0.0007 | 0.0014 | 0.001 | 0.0025 | 0.0031 | 0.0006 | 0.0039 | [6 empty] | 0.333 | RHI DELTEK D99 |  | RHI JUSTAL DS1015
105 | 12002982 | 05.05.2020 | 168 | Ст3сп | Контракт | 13 | 150x150 | Открытая |  | 168,4 | 1,8 | 0,4 | 168 |  |  | 3 | 1574 | 5 | 3568 | 3995 | 2529 | 4227 | 3726 | 3568 | 185 | 11 | 3 | 1950 | 9 | 360 | 420 | 170 | [7 empty] | B 789/BC | 0,03 | 7:10:00 | 1546 | 7:10:00 | 1547 | 7:44:38 | 0.1888 | 0.1893 | 0.7151 | 0.003 | 0.0272 | 0.0453 | 0.0146 | 0.0265 | 0.0012 | 0.0033 | 0.0006 | 0.0001 | 0.0008 | 0.0028 | 0.0031 | 0.0007 | 0.0035 | [6 empty] | 0.321 | RHI DELTEK D99 |  | RHI JUSTAL DS1015
114 | 12002991 | 05.05.2020 | 168 | Ст3сп | Контракт | 22 | 150x150 | Открытая |  | 168,4 | 1,8 | 0,4 | 168 |  |  | 2 | 1570 | 5 | 3811 | 4245 | 2777 | 4473 | 3970 | 3813 | 185 | 11 | 3 | 1950 | 9 | 340 | 400 | 170 | [7 empty] | B 789/BC | 0,03 | 14:05:00 | 1545 | 14:05:00 | 1546 | 14:12:34 | 0.1928 | 0.1989 | 0.6998 | 0.0018 | 0.0102 | 0.0418 | 0.0161 | 0.0318 | 0.0012 | 0.0023 | 0.0004 | 0.0011 | 0.0008 | 0.0021 | 0.0023 | 0.0006 | 0.0058 | [6 empty] | 0.322 | RHI DELTEK D99 |  | RHI JUSTAL DS1015
115 | 12002992 | 05.05.2020 | 163,8 | Ст3сп | Контракт | 23 | 150x150 | Открытая |  | 164,2 | 1,8 | 0,4 | 163.8 |  |  | 6 | 1580 | 5 | 3839 | 4273 | 2804 | 4500 | 3997 | 3841 | 185 | 11 | 3 | 1950 | 9 | 340 | 400 | 170 | [7 empty] | B 789/BC | 0,03 | 14:52:00 | 1544 | 14:52:00 | 1544 | 14:57:26 | 0.1908 | 0.1953 | 0.6991 | 0.0015 | 0.0085 | 0.0414 | 0.0161 | 0.0277 | 0.0011 | 0.002 | 0.0003 | 0.0008 | 0.0008 | 0.0021 | 0.0026 | 0.0007 | 0.0055 | [6 empty] | 0.319 | RHI DELTEK D99 |  | RHI JUSTAL DS1015
129 | 12003006 | 06.05.2020 | 163,8 | Ст3сп | Контракт | 37 | 150x150 | Открытая |  | 164,2 | 1,8 | 0,4 | 163.8 |  |  | 2 | 1565 | 5 | 4223 | 4663 | 3178 | 4885 | 4380 | 4225 | 185 | 11 | 3 | 1950 | 9 | 340 | 420 | 170 | [7 empty] | B 789/BC | 0,02 | 1:32:00 | 1546 | 1:32:00 | 1543 | 1:49:14 | 0.1918 | 0.1695 | 0.6791 | 0.0021 | 0.016 | 0.0467 | 0.0163 | 0.0386 | 0.0021 | 0.0016 | 0.0003 | 0.0013 | 0.0007 | 0.0017 | 0.0018 | 0.0005 | 0.005 | [6 empty] | 0.319 | RHI DELTEK D99 |  | RHI JUSTAL DS1015
130 | 12003007 | 06.05.2020 | 165,9 | Ст3сп | Контракт | 38 | 150x150 | Открытая |  | 166,3 | 1,8 | 0,4 | 165.9 |  |  | 6 | 1563 | 5 | 4250 | 4693 | 3205 | 4912 | 4407 | 4252 | 185 | 11 | 3 | 1950 | 9 | 340 | 420 | 170 | [7 empty] | B 789/BC | 0,02 | 2:18:00 | 1541 | 2:18:00 | 1540 | 2:32:25 | 0.2043 | 0.1793 | 0.6991 | 0.003 | 0.0127 | 0.0384 | 0.0157 | 0.0263 | 0.0016 | 0.0012 | 0.0003 | 0.0007 | 0.0007 | 0.002 | 0.0019 | 0.0004 | 0.0042 | [6 empty] | 0.332 | RHI DELTEK D99 |  | RHI JUSTAL DS1015
131 | 12003008 | 06.05.2020 | 141,201 | Ст3сп | Контракт | 39 | 150x150 | Открытая |  | 170,901 | 1,8 | 0,4 | 170.501 |  |  | 12 | 1566 | 5 | 4273 | 4716 | 3228 | 4935 | 4430 | 4273 | 185 | 11 | 3 | 1950 | 9 | 340 | 420 | 170 | [7 empty] | B 789/BC | 0,02 | 3:03:00 | 1545 | 3:03:00 | 1544 | 3:18:25 | 0.2007 | 0.2019 | 0.699 | 0.0027 | 0.0154 | 0.0488 | 0.0178 | 0.0273 | 0.0017 | 0.0022 | 0.0003 | 0.0007 | 0.0008 | 0.0021 | 0.0024 | 0.0004 | 0.0033 | [6 empty] | 0.331 | RHI DELTEK D99 |  | RHI JUSTAL DS1015 |  | Остановка главной гидростанции, срыв серии.
132 | 12003009 | 06.05.2020 | 142,8 | Ст3сп | Контракт | 1 | 150x150 | Открытая |  | 143,8 | 1,8 | 0,4 | 143.4 |  |  | 3 | 1588 | 7 | 4303 | 4735 | 3234 | 4964 | 4459 | 4303 | 165 | 11 | 3 | 1950 | 9 | 330 | 420 | 180 | [9 empty] | 6:06:00 | 1550 | 6:06:00 | 1549 | 6:17:16 | 0.1986 | 0.1672 | 0.6976 | 0.0012 | 0.0134 | 0.0502 | 0.0164 | 0.0286 | 0.0015 | 0.0013 | 0.0003 | 0.0007 | 0.0006 | 0.0019 | 0.0023 | 0.0003 | 0.0044 | [6 empty] | 0.329 | RHI DELTEK D99 |  | RHI JUSTAL DS1015 |  | Запуск серии. В 6:20 закрыли 3 ручей( по ТПМ, электрики)
145 | 12003022 | 06.05.2020 | 163,8 | Ст3сп | Контракт | 14 | 150x150 | Открытая |  | 164,2 | 1,8 | 0,4 | 163.8 |  |  | 5 | 1570 | 7 | 4691 | 5132 | 3438 | 5359 | 4831 | 4679 | 165 | 11 | 3 | 1950 | 9 | 330 | 420 | 180 | [9 empty] | 16:42:00 | 1548 | 16:42:00 | 1547 | 16:51:38 | 0.1975 | 0.1927 | 0.7255 | 0.0059 | 0.0167 | 0.037 | 0.0157 | 0.0317 | 0.0013 | 0.0017 | 0.0003 | 0.0007 | 0.0007 | 0.0023 | 0.0024 | 0.0009 | 0.0043 | [6 empty] | 0.33 | RHI DELTEK D99 |  | RHI JUSTAL DS1015
146 | 12003023 | 06.05.2020 | 163,8 | Ст3сп | Контракт | 15 | 150x150 | Открытая |  | 164,2 | 1,8 | 0,4 | 163.8 |  |  | 3 | 1571 | 7 | 4719 | 5161 | 3461 | 5389 | 4858 | 4706 | 165 | 11 | 3 | 1950 | 9 | 330 | 420 | 180 | [9 empty] | 17:26:00 | 1546 | 17:26:00 | 1543 | 17:37:28 | 0.1946 | 0.1802 | 0.7096 | 0.0031 | 0.0128 | 0.0376 | 0.0185 | 0.0345 | 0.0012 | 0.0022 | 0.0003 | 0.0016 | 0.0007 | 0.0021 | 0.0022 | 0.0007 | 0.0055 | [6 empty] | 0.325 | RHI DELTEK D99 |  | RHI JUSTAL DS1015
147 | 12003024 | 06.05.2020 | 168 | Ст3сп | Контракт | 16 | 150x150 | Открытая |  | 168,4 | 1,8 | 0,4 | 168 |  |  | 2 | 1566 | 7 | 4748 | 5188 | 3484 | 5418 | 4888 | 4735 | 165 | 11 | 3 | 1950 | 9 | 330 | 420 | 180 | [9 empty] | 18:11:00 | 1542 | 18:11:00 | 1538 | 18:24:04 | 0.1839 | 0.1831 | 0.7049 | 0.0025 | 0.0149 | 0.0378 | 0.0177 | 0.035 | 0.0012 | 0.0032 | 0.0003 | 0.001 | 0.0006 | 0.0021 | 0.0025 | 0.0006 | 0.0055 | [6 empty] | 0.314 | RHI DELTEK D99 |  | RHI JUSTAL DS1015
106 | 12002983 | 05.05.2020 | 165,9 | Ст3сп | Контракт | 14 | 150x150 | Открытая |  | 166,3 | 1,8 | 0,4 | 165.9 |  |  | 12 | 1574 | 5 | 3595 | 4025 | 2556 | 4255 | 3754 | 3595 | 185 | 11 | 3 | 1950 | 9 | 360 | 420 | 170 | [7 empty] | B 789/BC | 0,03 | 8:00:00 | 1548 | 8:00:00 | 1546 | 8:08:00 | 0.1966 | 0.1697 | 0.7006 | 0.0025 | 0.0112 | 0.0445 | 0.0176 | 0.0293 | 0.0016 | 0.0023 | 0.0004 | 0.0009 | 0.0007 | 0.0021 | 0.0038 | 0.0006 | 0.0038 | [6 empty] | 0.326 | RHI DELTEK D99 |  | RHI JUSTAL DS1015
107 | 12002984 | 05.05.2020 | 163,8 | Ст3сп | Контракт | 15 | 150x150 | Открытая |  | 164,2 | 1,8 | 0,4 | 163.8 |  |  | 7 | 1574 | 5 | 3622 | 4052 | 2583 | 4282 | 3781 | 3622 | 185 | 11 | 3 | 1950 | 9 | 360 | 420 | 170 | [7 empty] | B 789/BC | 0,03 | 8:43:00 | 1548 | 8:43:00 | 1547 | 8:54:42 | 0.1911 | 0.1833 | 0.7057 | 0.0035 | 0.0083 | 0.0422 | 0.0168 | 0.0347 | 0.0015 | 0.0033 | 0.0004 | 0.0008 | 0.0007 | 0.0025 | 0.002 | 0.0007 | 0.0049 | [6 empty] | 0.322 | RHI DELTEK D99 |  | RHI JUSTAL DS1015
120 | 12002997 | 05.05.2020 | 163,8 | Ст3сп | Контракт | 28 | 150x150 | Открытая |  | 164,2 | 1,8 | 0,4 | 163.8 |  |  | 6 | 1574 | 5 | 3973 | 4409 | 2940 | 4639 | 4132 | 3977 | 185 | 11 | 3 | 1950 | 9 | 340 | 420 | 170 | [7 empty] | B 789/BC | 0,03 | 19:40:00 | 1547 | 19:40:00 | 1547 | 18:42:53 | 0.1923 | 0.18 | 0.7071 | 0.0023 | 0.0113 | 0.0437 | 0.0178 | 0.0336 | 0.0015 | 0.0016 | 0.0003 | 0.0012 | 0.0007 | 0.0022 | 0.0023 | 0.0008 | 0.0041 | [6 empty] | 0.323 | RHI DELTEK D99 |  | RHI JUSTAL DS1015
121 | 12002998 | 05.05.2020 | 168 | Ст3сп | Контракт | 29 | 150x150 | Открытая |  | 168,4 | 1,8 | 0,4 | 168 |  |  | 12 | 1570 | 5 | 4000 | 4439 | 2968 | 4668 | 4159 | 4004 | 185 | 11 | 3 | 1950 | 9 | 340 | 420 | 170 | [7 empty] | B 789/BC | 0,03 | 19:27:00 | 1546 | 19:27:00 | 1544 | 19:38:18 | 0.1966 | 0.1817 | 0.6724 | 0.0016 | 0.0157 | 0.0469 | 0.0197 | 0.0293 | 0.0014 | 0.0015 | 0.0003 | 0.0011 | 0.0008 | 0.0021 | 0.0024 | 0.0009 | 0.0038 | [6 empty] | 0.322 | RHI DELTEK D99 |  | RHI JUSTAL DS1015
122 | 12002999 | 05.05.2020 | 168 | Ст3сп | ГОСТ 380-2005 | 30 | 150x150 | Открытая |  | 168,4 | 1,8 | 0,4 | 168 |  |  | 3 | 1572 | 5 | 4030 | 4466 | 2995 | 4696 | 4188 | 4032 | 185 | 11 | 3 | 1950 | 9 | 340 | 420 | 170 | [7 empty] | B 789/BC | 0,02 | 20:19:00 | 1546 | 20:19:00 | 1549 | 20:35:35 | 0.1736 | 0.1744 | 0.5448 | 0.0014 | 0.0125 | 0.0453 | 0.0177 | 0.0296 | 0.0014 | 0.0017 | 0.0003 | 0.0008 | 0.0007 | 0.0018 | 0.0028 | 0.0008 | 0.0054 | [7 empty] | RHI DELTEK D99 |  | RHI JUSTAL DS1015
123 | 12003000 | 05.05.2020 | 157,5 | Ст3сп | ГОСТ 380-2005 | 31 | 150x150 | Открытая |  | 157,9 | 1,8 | 0,4 | 157.5 |  |  | 5 | 1573 | 5 | 4055 | 4493 | 3020 | 4723 | 4214 | 4059 | 185 | 11 | 3 | 1950 | 9 | 340 | 420 | 170 | [7 empty] | B 789/BC | 0,02 | 21:04:00 | 1550 | 21:04:00 | 1549 | 21:18:38 | 0.1727 | 0.1976 | 0.58 | 0.0016 | 0.0081 | 0.0368 | 0.0255 | 0.035 | 0.0015 | 0.0024 | 0.0004 | 0.0012 | 0.0009 | 0.002 | 0.0026 | 0.0007 | 0.0041 | [7 empty] | RHI DELTEK D99 |  | RHI JUSTAL DS1015
137 | 12003014 | 06.05.2020 | 180,6 | Ст3сп | ГОСТ 380-2005 | 6 | 150x150 | Открытая |  | 181,1 | 1,8 | 0,4 | 180.7 |  |  | 5 | 1570 | 7 | 4462 | 4898 | 3262 | 5124 | 4613 | 4458 | 165 | 11 | 3 | 1950 | 9 | 330 | 420 | 180 | [9 empty] | 10:31:00 | 1544 | 10:31:00 | 1541 | 10:46:49 | 0.1776 | 0.1845 | 0.5228 | 0.0039 | 0.0141 | 0.0273 | 0.0071 | 0.0098 | 0.0007 | 0.0009 | 0.0003 |  | 0.0007 | 0.0017 | 0.0023 | 0.0009 | 0.0043 | [7 empty] | RHI DELTEK D99 |  | RHI JUSTAL DS1015 |  | 10:21 запуск 3 ручья
138 | 12003015 | 06.05.2020 | 176,4 | Ст3сп | ГОСТ 380-2005 | 7 | 150x150 | Открытая |  | 176,8 | 1,8 | 0,4 | 176.4 |  |  | 2 | 1569 | 7 | 4494 | 4930 | 3285 | 5155 | 4642 | 4487 | 165 | 11 | 3 | 1950 | 9 | 330 | 420 | 180 | [9 empty] | 11:22:00 | 1540 | 11:22:00 | 1542 | 11:36:12 | 0.1726 | 0.1809 | 0.5082 | 0.0024 | 0.0112 | 0.0352 | 0.0148 | 0.0253 | 0.0013 | 0.0013 | 0.0002 | 0.0006 | 0.0006 | 0.0013 | 0.002 | 0.0012 | 0.0048 | [7 empty] | RHI DELTEK D99 |  | RHI JUSTAL DS1015
139 | 12003016 | 06.05.2020 | 151,2 | Ст3сп | Контракт | 8 | 150x150 | Открытая |  | 151,6 | 1,8 | 0,4 | 151.2 |  |  | 6 | 1570 | 7 | 4519 | 4957 | 3306 | 5183 | 4667 | 4513 | 165 | 11 | 3 | 1950 | 9 | 330 | 420 | 180 | [9 empty] | 12:07:00 | 1539 | 12:07:00 | 1540 | 12:24:04 | 0.1939 | 0.1934 | 0.652 | 0.0028 | 0.0101 | 0.038 | 0.0163 | 0.0277 | 0.0016 | 0.0014 | 0.0003 | 0.0008 | 0.0007 | 0.0018 | 0.0022 | 0.0005 | 0.0046 | [6 empty] | 0.314 | RHI DELTEK D99 |  | RHI JUSTAL DS1015
140 | 12003017 | 06.05.2020 | 163,8 | Ст3сп | Контракт | 9 | 150x150 | Открытая |  | 164,2 | 1,8 | 0,4 | 163.8 |  |  | 3 | 1571 | 7 | 4549 | 4987 | 3327 | 5212 | 4695 | 4540 | 165 | 11 | 3 | 1950 | 9 | 330 | 420 | 180 | [9 empty] | 12:54:00 | 1548 | 12:54:00 | 1549 | 13:06:30 | 0.1842 | 0.192 | 0.6981 | 0.0028 | 0.015 | 0.0377 | 0.0166 | 0.0307 | 0.0013 | 0.0014 | 0.0003 | 0.0008 | 0.0006 | 0.0021 | 0.0022 | 0.0013 | 0.0057 | [6 empty] | 0.312 | RHI DELTEK D99 |  | RHI JUSTAL DS1015
154 | 12003031 | 06.05.2020 | 157,5 | Ст3сп | Контракт | 23 | 150x150 | Открытая |  | 157,9 | 1,8 | 0,4 | 157.5 |  |  | 3 | 1568 | 7 | 4939 | 5384 | 3646 | 5617 | 5079 | 4924 | 185 | 7 | 3 | 1950 | 9 | 340 | 420 | 170 | [7 empty] | B 789/BC | 0,03 | 23:25:00 | 1547 | 23:25:00 | 1547 | 23:35:10 | 0.1896 | 0.1762 | 0.7021 | 0.0041 | 0.0212 | 0.0439 | 0.0176 | 0.0315 | 0.0012 | 0.0023 | 0.0006 | 0.0004 | 0.0007 | 0.0027 | 0.0023 | 0.0004 | 0.0032 | [6 empty] | 0.32 | RHI DELTEK D99 |  | RHI JUSTAL DS1015
155 | 12003032 | 06.05.2020 | 161,7 | Ст3сп | Контракт | 24 | 150x150 | Открытая |  | 162,1 | 1,8 | 0,4 | 161.7 |  |  | 5 | 1568 | 7 | 4966 | 5411 | 3671 | 5645 | 5106 | 4952 | 185 | 11 | 3 | 1950 | 9 | 340 | 420 | 170 | [7 empty] | B 789/BC | 0,03 | 0:07:00 | 1545 | 0:07:00 | 1543 | 0:16:43 | 0.2007 | 0.1919 | 0.7008 | 0.0046 | 0.0122 | 0.033 | 0.0164 | 0.0301 | 0.0013 | 0.0021 | 0.0006 | 0.0004 | 0.0009 | 0.0027 | 0.0027 | 0.0006 | 0.0036 | [6 empty] | 0.328 | RHI DELTEK D99 |  | RHI JUSTAL DS1015
156 | 12003033 | 07.05.2020 | 168 | Ст3сп | Контракт | 25 | 150x150 | Открытая |  | 168,4 | 1,8 | 0,4 | 168 |  |  | 2 | 1567 | 7 | 4996 | 5438 | 3696 | 5674 | 5133 | 4981 | 185 | 11 | 3 | 1950 | 9 | 340 | 420 | 170 | [7 empty] | B 789/BC | 0,03 | 0:52:00 | 1543 | 0:52:00 | 1542 | 0:57:19 | 0.1985 | 0.1901 | 0.7009 | 0.005 | 0.0136 | 0.0422 | 0.0164 | 0.0292 | 0.0012 | 0.0014 | 0.0005 | 0.0004 | 0.0009 | 0.0026 | 0.0026 | 0.0005 | 0.0034 | [6 empty] | 0.328 | RHI DELTEK D99 |  | RHI JUSTAL DS1015
157 | 12003034 | 07.05.2020 | 170,1 | Ст3сп | Контракт | 26 | 150x150 | Открытая |  | 170,5 | 1,8 | 0,4 | 170.1 |  |  | 10 | 1567 | 7 | 5023 | 5468 | 3722 | 5704 | 5163 | 5010 | 185 | 11 | 3 | 1950 | 9 | 340 | 420 | 170 | [7 empty] | B 789/BC | 0,03 | 1:40:00 | 1542 | 1:40:00 | 1540 | 1:46:49 | 0.1931 | 0.1907 | 0.7001 | 0.0064 | 0.0255 | 0.0462 | 0.0133 | 0.0314 | 0.0012 | 0.001 | 0.0006 | 0.0002 | 0.0008 | 0.0027 | 0.0026 | 0.0015 | 0.004 | [6 empty] | 0.323 | RHI DELTEK D99 |  | RHI JUSTAL DS1015
170 | 12003047 | 07.05.2020 | 159,57 | 1010 | ASTM/Контракт 4.13.2 | 4 | 150x150 | Закрытая |  | 160,17 | 1,8 | 0,4 | 159.77 |  |  | 5 | 1586 | 3 | 5428 | 5768 | 3996 | 6016 | 5570 | 5420 | 180 | 7 | 3 | 1950 | 6 | 200 | 250 | 100 | [7 empty] | B 789/BC | 0,01 | 16:45:00 | 1552 | 16:45:00 | 1552 | 17:04:54 | 0.1009 | 0.1717 | 0.4487 | 0.0033 | 0.0097 | 0.0362 | 0.0178 | 0.0306 | 0.0011 | 0.0039 | 0.0005 | 0.0002 | 0.0007 | 0.0015 | 0.0026 | 0.0005 | 0.0056 | [7 empty] | RHI DELTEK D99 | RHI DELTEK D99Z98 | RHI DELTEK D99WX08 | RHI DELTEK A100WX08 | 17:24 запуск 3 ручья
171 | 12003048 | 07.05.2020 | 161,683 | 1010 | ASTM/Контракт 4.13.2 | 5 | 150x150 | Закрытая |  | 162,083 | 1,8 | 0,4 | 161.683 |  |  | 11 | 1595 | 3 | 5456 | 5795 | 4021 | 6044 | 5598 | 5447 | 180 | 7 | 2 | 1950 | 6 | 200 | 250 | 100 | [7 empty] | B 789/BC | 0,01 | 17:50:00 | 1559 | 17:50:00 | 1554 | 18:03:51 | 0.1019 | 0.1743 | 0.4465 | 0.0057 | 0.0145 | 0.0416 | 0.0225 | 0.0336 | 0.0012 | 0.0052 | 0.0006 | 0.0002 | 0.0008 | 0.0017 | 0.0031 | 0.0008 | 0.0062 | [7 empty] | RHI DELTEK D99 | RHI DELTEK D99Z98 | RHI DELTEK D99WX08 | RHI DELTEK A100WX08
172 | 12003049 | 07.05.2020 | 163,774 | 1010 | ASTM/Контракт 4.13.2 | 6 | 150x150 | Закрытая |  | 164,174 | 1,8 | 0,4 | 163.774 |  |  | 6 | 1581 | 3 | 5483 | 5822 | 4049 | 6071 | 5625 | 5474 | 180 | 7 | 2 | 1950 | 9 | 200 | 240 | 100 | [9 empty] | 18:41:00 | 1551 | 18:41:00 | 1543 | 19:01:33 | 0.0983 | 0.18 | 0.4595 | 0.003 | 0.0111 | 0.0351 | 0.0236 | 0.0335 | 0.0013 | 0.0066 | 0.0006 | 0.0002 | 0.0008 | 0.002 | 0.0028 | 0.001 | 0.0058 | [7 empty] | RHI DELTEK D99 | RHI DELTEK D99Z98 | RHI DELTEK D99WX08 | RHI DELTEK A100WX08
173 | 12003050 | 07.05.2020 | 159,453 | 1010 | ASTM/Контракт 4.13.2 | 7 | 150x150 | Закрытая |  | 161,753 | 1,8 | 0,4 | 161.353 |  |  | 2 | 1584 | 3 | 5510 | 5850 | 4074 | 6096 | 5652 | 5502 | 180 | 7 | 2 | 1950 | 9 | 200 | 240 | 100 | [9 empty] | 19:32:00 | 1554 | 19:32:00 | 1554 | 19:48:46 | 0.0983 | 0.1834 | 0.4569 | 0.0053 | 0.0086 | 0.0374 | 0.0328 | 0.0322 | 0.0012 | 0.0091 | 0.0005 | 0.0002 | 0.0008 | 0.0017 | 0.0046 | 0.0008 | 0.0046 | [7 empty] | RHI DELTEK D99 | RHI DELTEK D99Z98 | RHI DELTEK D99WX08 | RHI DELTEK A100WX08 | Окончание серии
148 | 12003025 | 06.05.2020 | 159,6 | Ст3сп | Контракт | 17 | 150x150 | Открытая |  | 160 | 1,8 | 0,4 | 159.6 |  |  | 10 | 1572 | 7 | 4775 | 5216 | 3507 | 5445 | 4915 | 4763 | 165 | 11 | 3 | 1950 | 9 | 330 | 420 | 180 | [9 empty] | 18:55:00 | 1545 | 18:55:00 | 1542 | 19:12:03 | 0.193 | 0.1843 | 0.7055 | 0.0027 | 0.0125 | 0.0362 | 0.0149 | 0.0305 | 0.0014 | 0.0014 | 0.0003 | 0.0008 | 0.0007 | 0.0019 | 0.0022 | 0.0008 | 0.0061 | [6 empty] | 0.322 | RHI DELTEK D99 |  | RHI JUSTAL DS1015
162 | 12003039 | 07.05.2020 | 163,8 | 1010 | ASTM/Контракт 4.13.2 | 2 | 150x150 | Закрытая |  | 164,2 | 1,8 | 0,4 | 163.8 |  |  | 6 | 1580 | 4 | 5158 | 5602 | 3846 | 5851 | 5301 | 5151 | 185 | 7 | 2 | 1950 | 6 | 200 | 250 | 100 | [7 empty] | B 789/BC | 0,01 | 7:00:00 | 1555 | 7:00:00 | 1552 | 7:03:31 | 0.1095 | 0.1812 | 0.4518 | 0.0016 | 0.0113 | 0.0318 | 0.0062 | 0.0134 | 0.0006 | 0.0006 | 0.0005 |  | 0.0007 | 0.0017 | 0.0038 | 0.0006 | 0.0042 | [7 empty] | RHI DELTEK D99 | RHI DELTEK D99Z98 | RHI DELTEK D99WX08 | RHI DELTEK A100WX08
163 | 12003040 | 07.05.2020 | 161,665 | 1010 | ASTM/Контракт 4.13.2 | 3 | 150x150 | Закрытая |  | 162,065 | 1,8 | 0,4 | 161.665 |  |  | 3 | 1580 | 4 | 5185 | 5629 | 3873 | 5878 | 5329 | 5176 | 180 | 7 | 3 | 1950 | 6 | 200 | 250 | 100 | [7 empty] | B 789/BC | 0,01 | 8:00:00 | 1551 | 8:00:00 | 1549 | 8:11:13 | 0.115 | 0.19 | 0.4661 | 0.0012 | 0.0114 | 0.0264 | 0.0059 | 0.0131 | 0.0005 | 0.0007 | 0.0005 |  | 0.0008 | 0.0019 | 0.0043 | 0.0007 | 0.0046 | [7 empty] | RHI DELTEK D99 | RHI DELTEK D99Z98 | RHI DELTEK D99WX08 | RHI DELTEK A100WX08
164 | 12003041 | 07.05.2020 | 161,238 | 1010 | ASTM/Контракт 4.13.2 | 4 | 150x150 | Закрытая |  | 163,138 | 1,8 | 0,4 | 162.738 |  |  | 5 | 1580 | 4 | 5221 | 5640 | 3909 | 5888 | 5364 | 5212 | 180 | 7 | 3 | 1950 | 6 | 200 | 250 | 100 | [7 empty] | B 789/BC | 0,01 | 8:50:00 | 1552 | 8:50:00 | 1550 | 9:04:01 | 0.1035 | 0.1931 | 0.4519 | 0.0025 | 0.0129 | 0.0269 | 0.0053 | 0.0162 | 0.0006 | 0.0007 | 0.0006 |  | 0.0009 | 0.0019 | 0.0049 | 0.0007 | 0.0032 | [7 empty] | RHI DELTEK D99 | RHI DELTEK D99Z98 | RHI DELTEK D99WX08 | RHI DELTEK A100WX08 | 9:05 2ручей ; 9:07 4ручей закрытие, выбило ТПМ
165 | 12003042 | 07.05.2020 | 159,6 | 1010 | ASTM/Контракт 4.13.2 | 5 | 150x150 | Закрытая |  | 160 | 1,8 | 0,4 | 159.6 |  |  | 2 | 1593 | 4 | 5260 |  | 3948 |  | 5404 | 5252 | 180 | 7 | 2 | 1950 | 6 | 200 | 250 | 100 | [7 empty] | B 789/BC | 0,01 | 10:00:00 | 1556 | 10:00:00 | 1553 | 10:12:04 | 0.0974 | 0.1842 | 0.4492 | 0.002 | 0.0107 | 0.0229 | 0.0059 | 0.0178 | 0.0006 | 0.0006 | 0.0006 |  | 0.0008 | 0.0018 | 0.0047 | 0.0007 | 0.0022 | [7 empty] | RHI DELTEK D99 | RHI DELTEK D99Z98 | RHI DELTEK D99WX08 | RHI DELTEK A100WX08
179 | 12003056 | 08.05.2020 | 159,6 | Ст3сп | Контракт | 6 | 150x150 | Открытая |  | 160 | 1,8 | 0,4 | 159.6 |  |  | 5 | 1578 | 1 | 5674 | 6014 | 4240 | 6264 | 5808 | 5661 | 165 | 10 | 3 | 1950 | 9 | 290 | 350 | 150 | [9 empty] | 2:22:00 | 1549 | 2:22:00 | 1549 | 2:33:43 | 0.1862 | 0.1894 | 0.7252 | 0.0019 | 0.0095 | 0.0386 | 0.0202 | 0.0426 | 0.0014 | 0.0024 | 0.0007 | 0.0006 | 0.0008 | 0.0025 | 0.002 | 0.0007 | 0.0054 | [6 empty] | 0.32 | RHI DELTEK D99 |  | RHI JUSTAL DS1015
180 | 12003057 | 08.05.2020 | 155,4 | Ст3сп | Контракт | 7 | 150x150 | Открытая |  | 155,8 | 1,8 | 0,4 | 155.4 |  |  | 11 | 1575 | 1 | 5699 | 6039 | 4267 | 6292 | 5833 | 5687 | 165 | 10 | 3 | 1950 | 9 | 290 | 350 | 150 | [9 empty] | 3:08:00 | 1544 | 3:08:00 | 1544 | 3:18:42 | 0.1908 | 0.1844 | 0.7333 | 0.0067 | 0.0069 | 0.0433 | 0.0163 | 0.0352 | 0.0014 | 0.0014 | 0.0006 | 0.0005 | 0.0007 | 0.0022 | 0.0019 | 0.0007 | 0.0052 | [6 empty] | 0.326 | RHI DELTEK D99 |  | RHI JUSTAL DS1015
181 | 12003058 | 08.05.2020 | 159,6 | Ст3сп | Контракт | 8 | 150x150 | Открытая |  | 160 | 1,8 | 0,4 | 159.6 |  |  | 6 | 1575 | 1 | 5725 | 6066 | 4296 | 6319 | 5858 | 5712 | 165 | 10 | 3 | 1950 | 9 | 290 | 350 | 150 | [9 empty] | 3:53:00 | 1545 | 3:53:00 | 1546 | 4:11:59 | 0.1938 | 0.19 | 0.71 | 0.0034 | 0.009 | 0.0376 | 0.016 | 0.0328 | 0.0011 | 0.0012 | 0.0006 | 0.0003 | 0.0008 | 0.0025 | 0.0019 | 0.0007 | 0.0065 | [6 empty] | 0.324 | RHI DELTEK D99 |  | RHI JUSTAL DS1015
182 | 12003059 | 08.05.2020 | 157,5 | Ст3сп | Контракт | 9 | 150x150 | Открытая |  | 157,9 | 1,8 | 0,4 | 157.5 |  |  | 2 | 1574 | 1 | 5750 | 6093 | 4324 | 6346 | 5883 | 5737 | 165 | 10 | 3 | 1950 | 9 | 290 | 350 | 150 | [9 empty] | 4:37:00 | 1546 | 4:37:00 | 1549 | 4:50:21 | 0.2021 | 0.1775 | 0.6944 | 0.0034 | 0.0095 | 0.0371 | 0.0195 | 0.0371 | 0.0013 | 0.0032 | 0.0007 | 0.0004 | 0.0007 | 0.0024 | 0.0019 | 0.0008 | 0.0071 | [6 empty] | 0.33 | RHI DELTEK D99 |  | RHI JUSTAL DS1015
187 | 12003064 | 08.05.2020 | 165,9 | Ст3сп | Контракт | 14 | 150x150 | Открытая |  | 166,3 | 1,8 | 0,4 | 165.9 |  |  | 2 | 1568 | 1 | 5884 | 6232 | 4462 | 6485 | 6018 | 5867 | 165 | 12 | 3 | 1950 | 9 | 350 | 430 | 190 | [7 empty] | B 789/BC | 0,02 | 8:15:00 | 1544 | 8:15:00 | 1544 | 8:39:00 | 0.1943 | 0.183 | 0.7063 | 0.0039 | 0.0144 | 0.0431 | 0.0156 | 0.0333 | 0.001 | 0.0023 | 0.0006 | 0.0002 | 0.0008 | 0.0025 | 0.0019 | 0.0006 | 0.0056 | [6 empty] | 0.325 | RHI DELTEK D99 |  | RHI JUSTAL DS1015
188 | 12003065 | 08.05.2020 | 161,7 | Ст3сп | Контракт | 15 | 150x150 | Открытая |  | 162,1 | 1,8 | 0,4 | 161.7 |  |  | 3 | 1567 | 1 | 5911 | 6259 | 4487 | 6512 | 6045 | 5894 | 165 | 12 | 3 | 1950 | 9 | 350 | 430 | 190 | [7 empty] | B 789/BC | 0,02 | 9:00:00 | 1543 | 9:00:00 | 1538 | 9:14:06 | 0.2027 | 0.193 | 0.7042 | 0.0018 | 0.0151 | 0.0421 | 0.0214 | 0.0324 | 0.0016 | 0.0046 | 0.0006 | 0.0003 | 0.0009 | 0.0022 | 0.0019 | 0.0006 | 0.0052 | [6 empty] | 0.333 | RHI DELTEK D99 |  | RHI JUSTAL DS1015
189 | 12003066 | 08.05.2020 | 159,6 | Ст4сп | Контракт | 16 | 150x150 | Открытая |  | 160 | 1,8 | 0,4 | 159.6 |  |  | 11 | 1566 | 1 | 5937 | 6284 | 4517 | 6539 | 6070 | 5922 | 165 | 10 | 3 | 1950 | 9 | 340 | 420 | 190 | [7 empty] | B 789/BC | 0,02 | 9:43:00 | 1545 | 9:43:00 | 1544 | 9:56:43 | 0.1947 | 0.1978 | 0.707 | 0.0033 | 0.0117 | 0.0367 | 0.0215 | 0.0323 | 0.0017 | 0.0039 | 0.0006 | 0.0004 | 0.0008 | 0.0024 | 0.0016 | 0.0006 | 0.0058 | [7 empty] | RHI DELTEK D99 |  | RHI JUSTAL DS1015
190 | 12003067 | 08.05.2020 | 163,8 | Ст4сп | Контракт | 17 | 150x150 | Открытая |  | 164,2 | 1,8 | 0,4 | 163.8 |  |  | 6 | 1565 | 1 | 5964 | 6312 | 4544 | 6567 | 6097 | 5949 | 165 | 12 | 3 | 1950 | 9 | 350 | 430 | 190 | [7 empty] | B 789/BC | 0,02 | 10:23:00 | 1544 | 10:23:00 | 1546 | 10:39:45 | 0.2011 | 0.1972 | 0.702 | 0.0021 | 0.0132 | 0.0458 | 0.0279 | 0.0367 | 0.0018 | 0.0037 | 0.0006 | 0.0005 | 0.0008 | 0.0024 | 0.0025 | 0.0008 | 0.0058 | [7 empty] | RHI DELTEK D99 |  | RHI JUSTAL DS1015
204 | 12003081 | 08.05.2020 | 165,9 | 1015 | ASTM A510/A510M-18 | 31 | 150x150 | Открытая |  | 166,3 | 1,8 | 0,4 | 165.9 |  |  | 11 | 1567 | 1 | 6342 | 6688 | 4931 | 6959 | 6465 | 6331 | 165 | 10 | 3 | 1950 | 8 | 320 | 400 | 170 | [7 empty] | B 789/BC | 0,02 | 20:25:00 | 1541 | 20:25:00 | 1544 | 20:41:57 | 0.1713 | 0.1968 | 0.5806 | 0.002 | 0.0092 | 0.0347 | 0.0177 | 0.0311 | 0.0012 | 0.004 | 0.0005 | 0.0004 | 0.0008 | 0.0019 | 0.0032 | 0.0011 | 0.0059 | [6 empty] | 0.279 | RHI DELTEK D99 |  | RHI JUSTAL DS1015
205 | 12003082 | 08.05.2020 | 161,7 | 1015 | ASTM A510/A510M-18 | 32 | 150x150 | Открытая |  | 162,1 | 1,8 | 0,4 | 161.7 |  |  | 6 | 1567 | 1 | 6369 | 6715 | 4958 | 6987 | 6492 | 6356 | 165 | 10 | 3 | 1950 | 8 | 320 | 400 | 170 | [7 empty] | B 789/BC | 0,03 | 21:10:00 | 1546 | 21:10:00 | 1544 | 21:21:11 | 0.1634 | 0.1666 | 0.574 | 0.002 | 0.0074 | 0.0398 | 0.0184 | 0.0322 | 0.0012 | 0.004 | 0.0005 | 0.0004 | 0.0007 | 0.0019 | 0.0019 | 0.0008 | 0.0059 | [6 empty] | 0.272 | RHI DELTEK D99 |  | RHI JUSTAL DS1015
206 | 12003083 | 08.05.2020 | 153,3 | 1015 | ASTM A510/A510M-18 | 33 | 150x150 | Открытая |  | 153,7 | 1,8 | 0,4 | 153.3 |  |  | 2 | 1568 | 1 | 6394 | 6740 | 4983 | 7012 | 6519 | 6382 | 165 | 10 | 3 | 1950 | 8 | 320 | 400 | 170 | [7 empty] | B 789/BC | 0,02 | 21:55:00 | 1541 | 21:55:00 | 1542 | 22:12:34 | 0.1677 | 0.1744 | 0.5803 | 0.0037 | 0.0075 | 0.0348 | 0.0175 | 0.0258 | 0.0012 | 0.0035 | 0.0005 | 0.0002 | 0.0008 | 0.0021 | 0.0023 | 0.0007 | 0.0064 | [6 empty] | 0.275 | RHI DELTEK D99 |  | RHI JUSTAL DS1015
207 | 12003084 | 08.05.2020 | 165,9 | 1015 | ASTM A510/A510M-18 | 34 | 150x150 | Открытая |  | 166,3 | 1,8 | 0,4 | 165.9 |  |  | 1 | 1573 | 1 | 6424 | 6767 | 5010 | 7039 | 6547 | 6409 | 165 | 10 | 3 | 1950 | 8 | 320 | 400 | 170 | [7 empty] | B 789/BC | 0,02 | 22:45:00 | 1543 | 22:45:00 | 1545 | 23:00:23 | 0.167 | 0.1615 | 0.5654 | 0.0071 | 0.0127 | 0.0353 | 0.0127 | 0.0273 | 0.0011 | 0.0014 | 0.0005 | 0.0005 | 0.0007 | 0.0021 | 0.0022 | 0.0007 | 0.0061 | [6 empty] | 0.272 | RHI DELTEK D99 |  | RHI JUSTAL DS1015
220 | 12003097 | 09.05.2020 | 169,344 | Арм500 | ГОСТ 34028-2016 | 7 | 180x180 | Открытая |  | 169,744 | 1,8 | 0,4 | 169.344 |  |  | 10 | 1576 | 6 | 3445 | 3302 | 3478 | 3138 | 3324 | 2022 | 180 | 7 | 2 | 2155 | 8 | 290 | 320 | 100 | [7 empty] | B 789/BC | 0,01 | 10:18:00 | 1547 | 10:18:00 | 1548 | 11:12:09 | 0.1901 | 0.195 | 0.7151 | 0.0042 | 0.0143 | 0.0355 | 0.0143 | 0.0312 | 0.0012 | 0.002 | 0.0005 | 0.0001 | 0.0009 | 0.0026 | 0.0022 | 0.001 | 0.0055 | [6 empty] | 0.32 | RHI DELTEK D99 |  | RHI JUSTAL DS1015
195 | 12003072 | 08.05.2020 | 170,1 | Ст4сп | Контракт | 22 | 150x150 | Открытая |  | 170,5 | 1,8 | 0,4 | 170.1 |  |  | 6 | 1563 | 1 | 6096 | 6448 | 4683 | 6705 | 6228 | 6086 | 165 | 12 | 3 | 1950 | 9 | 350 | 420 | 190 | [7 empty] | B 789/BC | 0,02 | 13:58:00 | 1543 | 13:58:00 | 1539 | 14:17:28 | 0.1931 | 0.1929 | 0.6919 | 0.0026 | 0.0095 | 0.0287 | 0.0064 | 0.0141 | 0.0006 | 0.0008 | 0.0005 |  | 0.0007 | 0.0022 | 0.0016 | 0.0004 | 0.0056 | [6 empty] | 0.316 | RHI DELTEK D99 |  | RHI JUSTAL DS1015
196 | 12003073 | 08.05.2020 | 163,8 | Ст4сп | Контракт | 23 | 150x150 | Открытая |  | 164,2 | 1,8 | 0,4 | 163.8 |  |  | 2 | 1564 | 1 | 6124 | 6476 | 4710 | 6735 | 6253 | 6113 | 165 | 10 | 3 | 1950 | 9 | 340 | 450 | 190 | [7 empty] | B 789/BC | 0,02 | 14:43:00 | 1543 | 14:43:00 | 1544 | 14:54:49 | 0.1901 | 0.1825 | 0.6879 | 0.0031 | 0.0129 | 0.0323 | 0.0076 | 0.0142 | 0.0006 | 0.0009 | 0.0005 |  | 0.0007 | 0.0024 | 0.0018 | 0.0006 | 0.0068 | [6 empty] | 0.313 | RHI DELTEK D99 |  | RHI JUSTAL DS1015
197 | 12003074 | 08.05.2020 | 161,7 | Ст4сп | Контракт | 24 | 150x150 | Открытая |  | 162,1 | 1,8 | 0,4 | 161.7 |  |  | 5 | 1562 | 1 | 6151 | 6503 | 4735 | 6762 | 6280 | 6140 | 165 | 10 | 3 | 1950 | 9 | 340 | 450 | 190 | [7 empty] | B 789/BC | 0,02 | 15:30:00 | 1544 | 15:30:00 | 1542 | 15:48:47 | 0.2042 | 0.1768 | 0.6977 | 0.0028 | 0.0255 | 0.0438 | 0.0134 | 0.0272 | 0.0013 | 0.0009 | 0.0005 | 0.0001 | 0.0008 | 0.0026 | 0.0017 | 0.0004 | 0.0058 | [6 empty] | 0.333 | RHI DELTEK D99 |  | RHI JUSTAL DS1015
198 | 12003075 | 08.05.2020 | 168 | Ст4сп | Контракт | 25 | 150x150 | Открытая |  | 168,4 | 1,8 | 0,4 | 168 |  |  | 10 | 1566 | 1 | 6178 | 6530 | 4765 | 6791 | 6307 | 6167 | 165 | 10 | 3 | 1950 | 9 | 340 | 450 | 190 | [7 empty] | B 789/BC | 0,02 | 16:07:00 | 1537 | 16:07:00 | 1536 | 16:21:39 | 0.1921 | 0.2049 | 0.6855 | 0.0026 | 0.0152 | 0.0322 | 0.0142 | 0.0314 | 0.0016 | 0.0011 | 0.0005 | 0.0004 | 0.0008 | 0.0024 | 0.0034 | 0.0006 | 0.0054 | [6 empty] | 0.317 | RHI DELTEK D99 |  | RHI JUSTAL DS1015
199 | 12003076 | 08.05.2020 | 161,7 | Ст4сп | Контракт | 26 | 150x150 | Открытая |  | 162,1 | 1,8 | 0,4 | 161.7 |  |  | 11 | 1560 | 1 | 6205 | 6555 | 4792 | 6819 | 6335 | 6195 | 165 | 10 | 3 | 1950 | 9 | 340 | 450 | 190 | [7 empty] | B 789/BC | 0,02 | 16:50:00 | 1537 | 16:50:00 | 1537 | 17:04:43 | 0.2024 | 0.1863 | 0.6999 | 0.0031 | 0.0107 | 0.0237 | 0.0075 | 0.0178 | 0.0007 | 0.0006 | 0.0004 |  | 0.0007 | 0.0022 | 0.0017 | 0.0004 | 0.0063 | [6 empty] | 0.326 | RHI DELTEK D99 |  | RHI JUSTAL DS1015
212 | 12003089 | 09.05.2020 | 163,8 | 1015 | ASTM A510/A510M-18 | 39 | 150x150 | Открытая |  | 164,2 | 1,8 | 0,4 | 163.8 |  |  | 1 | 1574 | 1 | 6567 | 6904 | 5147 | 7178 | 6683 | 6552 | 165 | 10 | 3 | 1950 | 8 | 320 | 400 | 170 | [7 empty] | B 789/BC | 0,02 | 2:40:00 | 1540 | 2:40:00 | 1541 | 2:57:36 | 0.1718 | 0.1859 | 0.5742 | 0.0063 | 0.0157 | 0.042 | 0.0152 | 0.0339 | 0.0013 | 0.0017 | 0.0005 | 0.001 | 0.001 | 0.0023 | 0.0023 | 0.0007 | 0.0062 | [6 empty] | 0.28 | RHI DELTEK D99 |  | RHI JUSTAL DS1015
213 | 12003090 | 09.05.2020 | 159,6 | 1015 | ASTM A510/A510M-18 | 40 | 150x150 | Открытая |  | 165,8 | 1,8 | 0,4 | 165.4 | 3,9 |  | 10 | 1570 | 1 | 6594 | 6931 | 5174 | 7205 | 6708 | 6577 | 165 | 10 | 3 | 1950 | 8 | 320 | 400 | 170 | [7 empty] | B 789/BC | 0,02 | 3:30:00 | 1544 | 3:30:00 | 1545 | 3:47:07 | 0.1742 | 0.1749 | 0.5707 | 0.0026 | 0.0117 | 0.0379 | 0.0134 | 0.0301 | 0.0014 | 0.0016 | 0.0005 |  | 0.0007 | 0.0022 | 0.0026 | 0.0007 | 0.0066 | [6 empty] | 0.281 | RHI DELTEK D99 |  | RHI JUSTAL DS1015
214 | 12003091 | 09.05.2020 | 163,296 | Арм500 | ГОСТ 34028-2016 | 1 | 180x180 | Открытая |  | 164,596 | 1,8 | 0,4 | 164.196 |  |  | 11 | 1581 | 6 | 3279 | 3139 | 3318 | 2972 | 3167 | 1856 | 190 | 7 | 2 | 2155 | 9 | 300 | 350 | 110 | [7 empty] | B 789/BC | 0,1 | 6:20:00 | 1548 | 6:20:00 | 1551 | 6:39:25 | 0.1892 | 0.1814 | 0.6936 | 0.0093 | 0.0071 | 0.0305 | 0.0187 | 0.0343 | 0.0013 | 0.0031 | 0.0005 | 0.0003 | 0.0008 | 0.0022 | 0.002 | 0.0008 | 0.0058 | [6 empty] | 0.315 | RHI DELTEK D99 |  | RHI JUSTAL DS1015
215 | 12003092 | 09.05.2020 | 151,2 | Арм500 | ГОСТ 34028-2016 | 2 | 180x180 | Открытая |  | 151,6 | 1,8 | 0,4 | 151.2 |  |  | 1 | 1572 | 6 | 3303 | 3163 | 3345 | 2999 | 3191 | 1880 | 180 | 7 | 2 | 2155 | 8 | 270 | 300 | 100 | [7 empty] | B 789/BC | 0,03 | 7:03:00 | 1548 | 7:03:00 | 1546 | 7:14:15 | 0.2 | 0.1888 | 0.713 | 0.007 | 0.0126 | 0.03 | 0.0191 | 0.0314 | 0.0014 | 0.0038 | 0.0005 | 0.0002 | 0.001 | 0.0028 | 0.0022 | 0.0009 | 0.0065 | [6 empty] | 0.33 | RHI DELTEK D99 |  | RHI JUSTAL DS1015
221 | 12003098 | 09.05.2020 | 166,32 | Арм500 | ГОСТ 34028-2016 | 8 | 180x180 | Открытая |  | 166,72 | 1,8 | 0,4 | 166.32 |  |  | 6 | 1574 | 6 | 3473 | 3330 | 3509 | 3166 | 3352 | 2050 | 180 | 7 | 2 | 2155 | 8 | 310 | 340 | 110 | [7 empty] | B 789/BC | 0,01 | 11:50:00 | 1542 | 11:50:00 | 1542 | 12:01:29 | 0.2079 | 0.1824 | 0.7126 | 0.0032 | 0.0186 | 0.0333 | 0.0173 | 0.0298 | 0.0011 | 0.0028 | 0.0005 | 0.0001 | 0.0009 | 0.0027 | 0.002 | 0.0006 | 0.0051 | [6 empty] | 0.338 | RHI DELTEK D99 |  | RHI JUSTAL DS1015
222 | 12003099 | 09.05.2020 | 166,32 | Арм500 | ГОСТ 34028-2016 | 9 | 180x180 | Открытая |  | 166,72 | 1,8 | 0,4 | 166.32 |  |  | 2 | 1575 | 6 | 3503 | 3357 | 3536 | 3193 | 3379 | 2077 | 180 | 7 | 2 | 2155 | 8 | 310 | 360 | 110 | [7 empty] | B 789/BC | 0,01 | 12:35:00 | 1545 | 12:35:00 | 1545 | 12:39:25 | 0.1932 | 0.1916 | 0.723 | 0.0041 | 0.0127 | 0.032 | 0.0154 | 0.0299 | 0.0012 | 0.0023 | 0.0005 | 0.0003 | 0.0009 | 0.0027 | 0.0026 | 0.0008 | 0.0055 | [6 empty] | 0.324 | RHI DELTEK D99 |  | RHI JUSTAL DS1015
223 | 12003100 | 09.05.2020 | 166,32 | Арм500 | ГОСТ 34028-2016 | 10 | 180x180 | Открытая |  | 166,72 | 1,8 | 0,4 | 166.32 |  |  | 11 | 1575 | 6 | 3530 | 3384 | 3563 | 3220 | 3406 | 2107 | 180 | 7 | 2 | 2155 | 8 | 310 | 340 | 110 | [7 empty] | B 789/BC | 0,01 | 13:20:00 | 1550 | 13:20:00 | 1551 | 13:30:55 | 0.1855 | 0.1928 | 0.7357 | 0.0041 | 0.0135 | 0.0351 | 0.0184 | 0.0316 | 0.0012 | 0.0035 | 0.0006 | 0.0005 | 0.0008 | 0.003 | 0.0019 | 0.0008 | 0.0043 | [6 empty] | 0.32 | RHI DELTEK D99 |  | RHI JUSTAL DS1015
224 | 12003101 | 09.05.2020 | 160,272 | Арм500 | ГОСТ 34028-2016 | 11 | 180x180 | Открытая |  | 160,672 | 1,8 | 0,4 | 160.272 |  |  | 1 | 1573 | 6 | 3557 | 3408 | 3590 | 3247 | 3433 | 2134 | 180 | 7 | 2 | 2155 | 8 | 310 | 340 | 110 | [7 empty] | B 789/BC | 0,01 | 14:05:00 | 1550 | 14:05:00 | 1549 | 14:12:35 | 0.1886 | 0.2029 | 0.7175 | 0.0061 | 0.0177 | 0.0384 | 0.0194 | 0.0296 | 0.0013 | 0.0034 | 0.0005 | 0.0003 | 0.0009 | 0.0029 | 0.0023 | 0.001 | 0.0037 | [6 empty] | 0.32 | RHI DELTEK D99 |  | RHI JUSTAL DS1015
237 | 12003114 | 09.05.2020 | 160,272 | Арм500 | ГОСТ 34028-2016 | 24 | 180x180 | Открытая |  | 160,672 | 1,8 | 0,4 | 160.272 |  |  | 2 | 1564 | 6 | 3914 | 3756 | 3962 | 3616 | 3784 | 2497 | 200 | 7 | 2 | 2155 | 9 | 320 | 350 | 110 | [7 empty] | B 789/BC | 0,02 | 23:23:00 | 1543 | 23:23:00 | 1546 | 23:38:34 | 0.1982 | 0.1955 | 0.7183 | 0.0026 | 0.0139 | 0.044 | 0.0165 | 0.0306 | 0.0014 | 0.0015 | 0.0005 | 0.0003 | 0.0008 | 0.0025 | 0.0021 | 0.0007 | 0.0064 | [6 empty] | 0.331 | RHI DELTEK D99 |  | RHI JUSTAL DS1015
238 | 12003115 | 09.05.2020 | 163,296 | Арм500 | ГОСТ 34028-2016 | 25 | 180x180 | Открытая |  | 164,096 | 1,8 | 0,4 | 163.696 |  |  | 11 | 1564 | 6 | 3947 | 3786 | 3995 | 3649 | 3784 | 2530 | 200 | 7 | 2 | 2155 | 9 | 320 | 350 | 110 | [7 empty] | B 789/BC | 0,01 | 0:07:00 | 1545 | 0:07:00 | 1541 | 0:26:18 | 0.1888 | 0.1805 | 0.707 | 0.003 | 0.0155 | 0.0514 | 0.0197 | 0.0364 | 0.0016 | 0.0021 | 0.0005 | 0.0006 | 0.0008 | 0.0027 | 0.0019 | 0.0008 | 0.0042 | [6 empty] | 0.322 | RHI DELTEK D99 |  | RHI JUSTAL DS1015 |  | Закрыли ручей №5 (Выбило привод ТПМ №2).
239 | 12003116 | 10.05.2020 | 166,32 | Арм500 | ГОСТ 34028-2016 | 26 | 180x180 | Открытая |  | 166,92 | 1,8 | 0,4 | 166.52 |  |  | 7 | 1577 | 6 | 3974 | 3813 | 4025 | 3679 | 3805 | 2560 | 200 | 7 | 2 | 2155 | 9 | 320 | 350 | 110 | [7 empty] | B 789/BC | 0,03 | 0:58:00 | 1543 | 0:58:00 | 1546 | 1:14:25 | 0.1966 | 0.1938 | 0.698 | 0.0033 | 0.014 | 0.037 | 0.0158 | 0.0291 | 0.0017 | 0.0014 | 0.0005 | 0.0001 | 0.0008 | 0.0025 | 0.002 | 0.0007 | 0.0061 | [6 empty] | 0.324 | RHI DELTEK D99 |  | RHI JUSTAL DS1015 |  | Прожиг шибера. Перезапустили ручей №5.
240 | 12003117 | 10.05.2020 | 166,32 | Арм500 | ГОСТ 34028-2016 | 27 | 180x180 | Открытая |  | 166,72 | 1,8 | 0,4 | 166.32 |  |  | 10 | 1567 | 6 | 4002 | 3840 | 4056 | 3707 | 3832 | 2588 | 200 | 7 | 2 | 2155 | 9 | 320 | 350 | 110 | [7 empty] | B 789/BC | 0,03 | 1:45:00 | 1543 | 1:45:00 | 1543 | 2:04:16 | 0.1907 | 0.179 | 0.7059 | 0.0032 | 0.0186 | 0.0446 | 0.0166 | 0.03 | 0.0012 | 0.0016 | 0.0005 | 0.0003 | 0.0007 | 0.0026 | 0.0023 | 0.0012 | 0.0053 | [6 empty] | 0.321 | RHI DELTEK D99 |  | RHI JUSTAL DS1015
254 | 12003131 | 10.05.2020 | 154,224 | Арм500 | ГОСТ 34028-2016 | 6 | 180x180 | Открытая |  | 154,624 | 1,8 | 0,4 | 154.224 |  |  | 1 | 1577 | 7 | 4394 | 172 | 4469 | 4111 | 4129 | 2986 | 180 | 7 | 2 | 2155 | 9 | 300 | 320 | 110 | [9 empty] | 14:32:00 | 1545 | 14:32:00 | 1544 | 13:49:57 | 0.1884 | 0.1811 | 0.6883 | 0.0028 | 0.0148 | 0.0474 | 0.015 | 0.0253 | 0.0012 | 0.0023 | 0.0004 | 0.0001 | 0.0007 | 0.0026 | 0.0018 | 0.0007 | 0.0063 | [6 empty] | 0.316 | RHI DELTEK D99 |  | RHI JUSTAL DS1015
229 | 12003106 | 09.05.2020 | 163,296 | Арм500 | ГОСТ 34028-2016 | 16 | 180x180 | Открытая |  | 163,696 | 1,8 | 0,4 | 163.296 |  |  | 1 | 1568 | 6 | 3693 | 3544 | 3732 | 3386 | 3569 | 2273 | 180 | 7 | 2 | 2155 | 8 | 310 | 340 | 110 | [7 empty] | B 789/BC | 0,01 | 17:40:00 | 1545 | 17:40:00 | 1543 | 17:47:10 | 0.183 | 0.1871 | 0.6937 | 0.0051 | 0.0157 | 0.0446 | 0.0175 | 0.03 | 0.0012 | 0.0028 | 0.0005 | 0.0001 | 0.0008 | 0.0025 | 0.0024 | 0.0011 | 0.0043 | [6 empty] | 0.312 | RHI DELTEK D99 |  | RHI JUSTAL DS1015
230 | 12003107 | 09.05.2020 | 166,32 | Арм500 | ГОСТ 34028-2016 | 17 | 180x180 | Открытая |  | 166,72 | 1,8 | 0,4 | 166.32 |  |  | 10 | 1568 | 6 | 3720 | 3571 | 3759 | 3416 | 3596 | 2300 | 180 | 7 | 2 | 2155 | 8 | 310 | 340 | 110 | [7 empty] | B 789/BC | 0,01 | 18:25:00 | 1547 | 18:25:00 | 1549 | 18:48:09 | 0.1814 | 0.1833 | 0.7004 | 0.0048 | 0.0207 | 0.0466 | 0.0157 | 0.0349 | 0.0015 | 0.0018 | 0.0005 | 0.0004 | 0.0008 | 0.0028 | 0.0019 | 0.0006 | 0.0043 | [6 empty] | 0.312 | RHI DELTEK D99 |  | RHI JUSTAL DS1015
231 | 12003108 | 09.05.2020 | 166,32 | Арм500 | ГОСТ 34028-2016 | 18 | 180x180 | Открытая |  | 166,72 | 1,8 | 0,4 | 166.32 |  |  | 6 | 1568 | 6 | 3748 | 3599 | 3790 | 3444 | 3624 | 2328 | 180 | 7 | 2 | 2155 | 8 | 310 | 340 | 110 | [7 empty] | B 789/BC | 0,01 | 19:07:00 | 1545 | 19:07:00 | 1545 | 19:13:32 | 0.1878 | 0.1815 | 0.7052 | 0.0041 | 0.0201 | 0.0488 | 0.0196 | 0.033 | 0.0013 | 0.0018 | 0.0004 | 0.0003 | 0.0008 | 0.0027 | 0.0051 | 0.0004 | 0.0045 | [6 empty] | 0.319 | RHI DELTEK D99 |  | RHI JUSTAL DS1015
232 | 12003109 | 09.05.2020 | 169,344 | Арм500 | ГОСТ 34028-2016 | 19 | 180x180 | Открытая |  | 169,744 | 1,8 | 0,4 | 169.344 |  |  | 2 | 1568 | 6 | 3755 | 3623 | 3820 | 3474 | 3651 | 2358 | 180 | 7 | 2 | 2155 | 8 | 310 | 340 | 110 | [7 empty] | B 789/BC | 0,01 | 19:50:00 | 1547 | 19:50:00 | 1546 | 19:57:14 | 0.1951 | 0.1861 | 0.7062 | 0.0028 | 0.0177 | 0.0474 | 0.0189 | 0.0296 | 0.0014 | 0.0015 | 0.0005 | 0.0003 | 0.0008 | 0.0027 | 0.003 | 0.0005 | 0.0051 | [6 empty] | 0.326 | RHI DELTEK D99 |  | RHI JUSTAL DS1015
246 | 12003123 | 10.05.2020 | 168,097 | Арм500 | ГОСТ 34028-2016 | 33 | 180x180 | Открытая |  | 168,897 | 1,8 | 0,4 | 168.497 |  |  | 10 | 1565 | 6 | 4168 | 4007 | 4231 | 3879 | 3980 | 2760 | 200 | 7 | 2 | 2155 | 9 | 320 | 350 | 110 | [7 empty] | B 789/BC | 0,01 | 6:06:00 | 1541 | 6:06:00 | 1536 | 6:29:44 | 0.1777 | 0.1835 | 0.7171 | 0.0039 | 0.0168 | 0.0432 | 0.0137 | 0.0325 | 0.0019 | 0.0012 | 0.0005 | 0.0005 | 0.0007 | 0.0026 | 0.0015 | 0.0006 | 0.0051 | [6 empty] | 0.31 | RHI DELTEK D99 |  | RHI JUSTAL DS1015 |  | Закрыли ручей №5 (Выбило привод ТПМ №2).
247 | 12003124 | 10.05.2020 | 163,296 | Арм500 | ГОСТ 34028-2016 | 34 | 180x180 | Открытая |  | 163,896 | 1,8 | 0,4 | 163.496 |  |  | 2 | 1565 | 6 | 4198 | 4037 | 4264 | 3909 | 3990 | 2790 | 200 | 7 | 2 | 2155 | 9 | 320 | 350 | 110 | [7 empty] | B 789/BC | 0,01 | 6:53:00 | 1541 | 6:53:00 | 1537 | 7:15:05 | 0.1965 | 0.1811 | 0.7089 | 0.0028 | 0.0144 | 0.0455 | 0.0151 | 0.033 | 0.0019 | 0.0016 | 0.0004 | 0.0002 | 0.0008 | 0.0025 | 0.0019 | 0.0008 | 0.0054 | [6 empty] | 0.328 | RHI DELTEK D99 |  | RHI JUSTAL DS1015 |  | Перезапустили ручей №5
248 | 12003125 | 10.05.2020 | 163,044 | Арм500 | ГОСТ 34028-2016 | 35 | 180x180 | Открытая |  | 172,644 | 1,8 | 0,4 | 172.244 | 6,5 |  | 11 | 1570 | 6 | 4225 | 4064 | 4291 | 3936 | 4017 | 2817 | 180 | 7 | 2 | 2155 | 9 | 320 | 350 | 110 | [9 empty] | 7:43:00 | 1543 | 7:43:00 | 1542 | 8:01:03 | 0.1907 | 0.1791 | 0.7204 | 0.0027 | 0.0136 | 0.0408 | 0.0165 | 0.029 | 0.0013 | 0.0016 | 0.0005 | 0.0002 | 0.0008 | 0.0028 | 0.0019 | 0.0007 | 0.0057 | [6 empty] | 0.323 | RHI DELTEK D99 |  | RHI JUSTAL DS1015 |  | Окончание серии
249 | 12003126 | 10.05.2020 | 160,272 | Арм500 | ГОСТ 34028-2016 | 1 | 180x180 | Открытая |  | 161,572 | 1,8 | 0,4 | 161.172 |  |  | 7 | 1583 | 7 | 4255 | 33 | 4324 | 3969 |  | 2847 | 180 | 7 | 2 | 2155 | 9 | 300 | 320 | 110 | [9 empty] | 9:19:00 | 1548 | 9:19:00 | 1549 | 9:34:01 | 0.1961 | 0.1944 | 0.6911 | 0.0018 | 0.0136 | 0.038 | 0.0132 | 0.027 | 0.0011 | 0.0015 | 0.0004 |  | 0.0008 | 0.0025 | 0.0026 | 0.0007 | 0.007 | [6 empty] | 0.322 | RHI DELTEK D99 |  | RHI JUSTAL DS1015 |  | Запуск серии, 5 ручьев. по 5 ручью не запустилось качание.
262 | 12003139 | 10.05.2020 | 166,32 | Арм500 | ГОСТ 34028-2016 | 14 | 180x180 | Открытая |  | 166,72 | 1,8 | 0,4 | 166.32 |  |  | 2 | 1569 | 7 | 4612 | 393 | 4696 | 4335 | 4337 | 3201 | 180 | 7 | 2 | 2155 | 8 | 290 | 320 | 100 | [7 empty] | B 789/BC | 0,01 | 19:35:00 | 1542 | 19:35:00 | 1542 | 19:45:19 | 0.1911 | 0.2189 | 0.6967 | 0.003 | 0.0105 | 0.0316 | 0.0129 | 0.0305 | 0.0011 | 0.0016 | 0.0004 |  | 0.0008 | 0.0022 | 0.0022 | 0.0008 | 0.0072 | [6 empty] | 0.317 | RHI DELTEK D99 |  | RHI JUSTAL DS1015
255 | 12003132 | 10.05.2020 | 163,296 | Арм500 | ГОСТ 34028-2016 | 7 | 180x180 | Открытая |  | 163,696 | 1,8 | 0,4 | 163.296 |  |  | 2 | 1576 | 7 | 4422 | 200 | 4497 | 4139 | 4156 | 3014 | 180 | 7 | 2 | 2155 | 9 | 300 | 320 | 110 | [9 empty] | 14:18:00 | 1542 | 14:18:00 | 1542 | 14:29:41 | 0.193 | 0.1972 | 0.7015 | 0.0029 | 0.0125 | 0.0474 | 0.0157 | 0.0278 | 0.0011 | 0.0025 | 0.0004 |  | 0.0008 | 0.0027 | 0.0021 | 0.0008 | 0.0074 | [6 empty] | 0.323 | RHI DELTEK D99 |  | RHI JUSTAL DS1015
256 | 12003133 | 10.05.2020 | 169,344 | Арм500 | ГОСТ 34028-2016 | 8 | 180x180 | Открытая |  | 169,744 | 1,8 | 0,4 | 169.344 |  |  | 10 | 1573 | 7 | 4449 | 230 | 4527 | 4166 | 4183 | 3041 | 180 | 7 | 2 | 2155 | 9 | 300 | 320 | 110 | [9 empty] | 15:04:00 | 1545 | 15:04:00 | 1543 | 15:13:02 | 0.1876 | 0.1861 | 0.7136 | 0.0038 | 0.013 | 0.035 | 0.0146 | 0.0275 | 0.0012 | 0.0026 | 0.0004 |  | 0.0007 | 0.0026 | 0.0021 | 0.0005 | 0.0066 | [6 empty] | 0.317 | RHI DELTEK D99 |  | RHI JUSTAL DS1015
257 | 12003134 | 10.05.2020 | 160,272 | Арм500 | ГОСТ 34028-2016 | 9 | 180x180 | Открытая |  | 160,672 | 1,8 | 0,4 | 160.272 |  |  | 7 | 1573 | 7 | 4476 | 257 | 4554 | 4193 | 4207 | 3068 | 180 | 7 | 2 | 2155 | 9 | 300 | 320 | 110 | [9 empty] | 15:51:00 | 1546 | 15:51:00 | 1545 | 15:56:57 | 0.1909 | 0.1816 | 0.6968 | 0.0034 | 0.0095 | 0.0312 | 0.0156 | 0.0295 | 0.0013 | 0.002 | 0.0004 | 0.0002 | 0.0008 | 0.0025 | 0.0025 | 0.0016 | 0.0073 | [6 empty] | 0.317 | RHI DELTEK D99 |  | RHI JUSTAL DS1015
271 | 12003148 | 11.05.2020 | 165,9 | 1010 | ASTM/Контракт 4.13.2 | 3 | 150x150 | Закрытая |  | 166,3 | 1,8 | 0,4 | 165.9 |  |  | 10 | 1579 | 5 | 3989 | 3454 | 3321 | 3462 | 6796 | 3096 | 175 | 7 | 3 | 1950 | 6 | 210 | 260 | 110 | [7 empty] | B 789/BC | 0,01 | 5:17:00 | 1551 | 5:17:00 | 1550 | 5:28:52 | 0.0989 | 0.1902 | 0.4545 | 0.0025 | 0.0074 | 0.0288 | 0.0146 | 0.029 | 0.0011 | 0.002 | 0.0004 | 0.0001 | 0.0007 | 0.0017 | 0.0031 | 0.0007 | 0.0061 | [7 empty] | RHI DELTEK D99 | RHI DELTEK D99Z98 | RHI DELTEK D99WX08 | RHI DELTEK A100WX08
272 | 12003149 | 11.05.2020 | 174,3 | 1010 | ASTM/Контракт 4.13.2 | 4 | 150x150 | Закрытая |  | 174,7 | 1,8 | 0,4 | 174.3 |  |  | 2 | 1586 | 5 | 3939 | 3484 | 3349 | 3492 | 6826 | 3126 | 175 | 7 | 3 | 1950 | 6 | 210 | 240 | 110 | [7 empty] | B 789/BC | 0,02 | 6:12:00 | 1551 | 6:12:00 | 1552 | 6:19:09 | 0.1093 | 0.188 | 0.4528 | 0.0027 | 0.0115 | 0.0391 | 0.0175 | 0.0295 | 0.0013 | 0.0026 | 0.0004 | 0.0001 | 0.0008 | 0.0017 | 0.0028 | 0.0007 | 0.006 | [7 empty] | RHI DELTEK D99 | RHI DELTEK D99Z98 | RHI DELTEK D99WX08 | RHI DELTEK A100WX08
273 | 12003150 | 11.05.2020 | 163,8 | 1010 | ASTM/Контракт 4.13.2 | 5 | 150x150 | Закрытая |  | 164,2 | 1,8 | 0,4 | 163.8 |  |  | 7 | 1578 | 5 | 3966 | 3511 | 3376 | 3519 | 6853 | 3153 | 175 | 7 | 3 | 1950 | 6 | 210 | 240 | 110 | [7 empty] | B 789/BC | 0,04 | 7:10:00 | 1546 | 7:10:00 | 1549 | 7:11:33 | 0.1032 | 0.1847 | 0.4508 | 0.0027 | 0.0088 | 0.0344 | 0.0161 | 0.0292 | 0.0012 | 0.0021 | 0.0004 |  | 0.0008 | 0.0017 | 0.0029 | 0.0006 | 0.0064 | [7 empty] | RHI DELTEK D99 | RHI DELTEK D99Z98 | RHI DELTEK D99WX08 | RHI DELTEK A100WX08
274 | 12003151 | 11.05.2020 | 165,9 | 1010 | ASTM/Контракт 4.13.2 | 6 | 150x150 | Закрытая |  | 166,3 | 1,8 | 0,4 | 165.9 |  |  | 11 | 1583 | 5 | 3993 | 3538 | 3405 | 3546 | 6880 | 3180 | 175 | 7 | 3 | 1950 | 6 | 210 | 240 | 110 | [7 empty] | B 789/BC | 0,01 | 8:00:00 | 1552 | 8:00:00 | 1548 | 8:15:10 | 0.1087 | 0.1967 | 0.4568 | 0.0018 | 0.007 | 0.0324 | 0.014 | 0.0325 | 0.0013 | 0.002 | 0.0004 | 0.0003 | 0.0009 | 0.0017 | 0.0037 | 0.0009 | 0.0056 | [7 empty] | RHI DELTEK D99 | RHI DELTEK D99Z98 | RHI DELTEK D99WX08 | RHI DELTEK A100WX08
287 | 12003164 | 11.05.2020 | 165,9 | Ст4сп | Контракт | 12 | 150x150 | Открытая |  | 166,3 | 1,8 | 0,4 | 165.9 |  |  | 2 | 1570 | 2 | 4350 | 3868 | 3785 | 3920 | 7237 | 3516 | 165 | 13 | 3 | 1950 | 9 | 370 | 450 | 200 | [9 empty] | 19:13:00 | 1549 | 19:13:00 | 1548 | 19:29:58 | 0.2028 | 0.1875 | 0.7135 | 0.0062 | 0.017 | 0.0424 | 0.016 | 0.0353 | 0.0012 | 0.0015 | 0.0006 | 0.0002 | 0.0008 | 0.0028 | 0.0024 | 0.0007 | 0.0065 | [6 empty] | 0.334 | RHI DELTEK D99 |  | RHI JUSTAL DS1015
288 | 12003165 | 11.05.2020 | 163,8 | Ст4сп | Контракт | 13 | 150x150 | Открытая |  | 164,2 | 1,8 | 0,4 | 163.8 |  |  | 11 | 1569 | 2 | 4378 | 3895 | 3813 | 3947 | 7265 | 3544 | 165 | 13 | 3 | 1950 | 9 | 370 | 450 | 200 | [9 empty] | 19:58:00 | 1546 | 19:58:00 | 1546 | 20:08:50 | 0.1966 | 0.2029 | 0.7042 | 0.0046 | 0.0145 | 0.0454 | 0.0159 | 0.0313 | 0.0011 | 0.0014 | 0.0005 | 0.0004 | 0.0006 | 0.0026 | 0.0016 | 0.0009 | 0.0055 | [6 empty] | 0.327 | RHI DELTEK D99 |  | RHI JUSTAL DS1015
263 | 12003140 | 10.05.2020 | 166,32 | Арм500 | ГОСТ 34028-2016 | 15 | 180x180 | Открытая |  | 166,72 | 1,8 | 0,4 | 166.32 |  |  | 1 | 1570 | 7 | 4639 | 420 | 4726 | 4362 | 4365 | 3228 | 180 | 7 | 2 | 2155 | 8 | 300 | 340 | 110 | [7 empty] | B 789/BC | 0,01 | 20:20:00 | 1545 | 20:20:00 | 1547 | 20:24:50 | 0.1855 | 0.1914 | 0.7103 | 0.0032 | 0.0156 | 0.0409 | 0.0155 | 0.0335 | 0.0012 | 0.0022 | 0.0005 | 0.0002 | 0.0008 | 0.0028 | 0.0021 | 0.0007 | 0.0066 | [6 empty] | 0.316 | RHI DELTEK D99 |  | RHI JUSTAL DS1015
264 | 12003141 | 10.05.2020 | 163,296 | Арм500 | ГОСТ 34028-2016 | 16 | 180x180 | Открытая |  | 163,696 | 1,8 | 0,4 | 163.296 |  |  | 10 | 1571 | 7 | 4669 | 447 | 4753 | 4389 | 4389 | 3255 | 180 | 7 | 2 | 2155 | 8 | 300 | 340 | 110 | [7 empty] | B 789/BC | 0,01 | 21:05:00 | 1546 | 21:05:00 | 1545 | 21:26:39 | 0.1837 | 0.1935 | 0.7202 | 0.0043 | 0.0155 | 0.0416 | 0.0166 | 0.0331 | 0.0012 | 0.0021 | 0.0005 | 0.0001 | 0.0008 | 0.0027 | 0.0021 | 0.0006 | 0.006 | [6 empty] | 0.316 | RHI DELTEK D99 |  | RHI JUSTAL DS1015
265 | 12003142 | 10.05.2020 | 163,296 | Арм500 | ГОСТ 34028-2016 | 17 | 180x180 | Открытая |  | 163,696 | 1,8 | 0,4 | 163.296 |  |  | 11 | 1568 | 7 | 4694 | 475 | 4784 | 4420 | 4413 | 3283 | 180 | 7 | 2 | 2155 | 8 | 300 | 340 | 110 | [7 empty] | B 789/BC | 0,01 | 21:50:00 | 1549 | 21:50:00 | 1548 | 21:55:04 | 0.1834 | 0.2023 | 0.7168 | 0.004 | 0.0099 | 0.0344 | 0.0162 | 0.0311 | 0.0012 | 0.0021 | 0.0005 |  | 0.0008 | 0.0025 | 0.0021 | 0.0007 | 0.0061 | [6 empty] | 0.314 | RHI DELTEK D99 |  | RHI JUSTAL DS1015
279 | 12003156 | 11.05.2020 | 163,8 | 1015 | ASTM A510/A510M-18 | 4 | 150x150 | Открытая |  | 164,2 | 1,8 | 0,4 | 163.8 |  |  | 1 | 1576 | 2 | 4132 | 3675 | 3546 | 3681 | 7015 | 3313 | 165 | 10 | 3 | 1950 | 9 | 320 | 400 | 110 | [7 empty] | B 789/BC | 0,02 | 12:50:00 | 1546 | 12:50:00 | 1547 | 13:02:29 | 0.1661 | 0.1696 | 0.5579 | 0.0038 | 0.0109 | 0.0362 | 0.0152 | 0.0393 | 0.0009 | 0.0017 | 0.0004 | 0.0001 | 0.0008 | 0.0019 | 0.0024 | 0.0009 | 0.0068 | [6 empty] | 0.271 | RHI DELTEK D99 |  | RHI JUSTAL DS1015
280 | 12003157 | 11.05.2020 | 163,8 | 1015 | ASTM A510/A510M-18 | 5 | 150x150 | Открытая |  | 164,2 | 1,8 | 0,4 | 163.8 |  |  | 7 | 1577 | 2 | 4159 | 3702 | 3575 | 3708 | 7042 | 3338 | 165 | 10 | 3 | 1950 | 9 | 320 | 400 | 170 | [7 empty] | B 789/BC | 0,01 | 13:40:00 | 1549 | 13:40:00 | 1546 | 13:52:26 | 0.1633 | 0.1732 | 0.546 | 0.0045 | 0.0138 | 0.0395 | 0.0134 | 0.0342 | 0.0009 | 0.0014 | 0.0004 | 0.0002 | 0.0008 | 0.0017 | 0.0029 | 0.0009 | 0.0052 | [6 empty] | 0.266 | RHI DELTEK D99 |  | RHI JUSTAL DS1015
281 | 12003158 | 11.05.2020 | 165,9 | 1015 | ASTM A510/A510M-18 | 6 | 150x150 | Открытая |  | 166,3 | 1,8 | 0,4 | 165.9 |  |  | 10 | 1576 | 2 | 4184 | 3729 | 3605 | 3737 | 7069 | 3365 | 165 | 10 | 3 | 1950 | 9 | 320 | 400 | 170 | [7 empty] | B 789/BC | 0,01 | 14:25:00 | 1549 | 14:25:00 | 1547 | 14:40:38 | 0.1673 | 0.1725 | 0.5668 | 0.0093 | 0.0146 | 0.037 | 0.0147 | 0.0312 | 0.0013 | 0.0013 | 0.0005 | 0.0002 | 0.0006 | 0.002 | 0.002 | 0.0012 | 0.0054 | [6 empty] | 0.273 | RHI DELTEK D99 |  | RHI JUSTAL DS1015
282 | 12003159 | 11.05.2020 | 168 | 1015 | ASTM A510/A510M-18 | 7 | 150x150 | Открытая |  | 168,4 | 1,8 | 0,4 | 168 |  |  | 2 | 1572 | 2 | 4212 | 3757 | 3634 | 3767 | 7094 | 3394 | 165 | 10 | 3 | 1950 | 9 | 320 | 400 | 170 | [7 empty] | B 789/BC | 0,01 | 15:10:00 | 1549 | 15:10:00 | 1545 | 15:25:47 | 0.1563 | 0.1776 | 0.5661 | 0.0054 | 0.0112 | 0.03 | 0.013 | 0.0341 | 0.0013 | 0.0012 | 0.0004 | 0.0002 | 0.0007 | 0.0018 | 0.0017 | 0.0008 | 0.0049 | [6 empty] | 0.26 | RHI DELTEK D99 |  | RHI JUSTAL DS1015
296 | 12003173 | 12.05.2020 | 161,7 | Ст4сп | Контракт | 21 | 150x150 | Открытая |  | 162,1 | 1,8 | 0,4 | 161.7 |  |  | 2 | 1562 | 2 | 4596 | 4109 | 4033 | 4166 | 7479 | 3756 | 165 | 13 | 3 | 1950 | 9 | 370 | 450 | 200 | [9 empty] | 1:34:00 | 1540 | 1:34:00 | 1540 | 1:40:52 | 0.1878 | 0.1823 | 0.7288 | 0.0027 | 0.0163 | 0.0576 | 0.0158 | 0.0321 | 0.0013 | 0.0019 | 0.0005 |  | 0.0008 | 0.0031 | 0.0019 | 0.0007 | 0.0055 | [6 empty] | 0.325 | RHI DELTEK D99 |  | RHI JUSTAL DS1015
297 | 12003174 | 12.05.2020 | 170,1 | Ст4сп | Контракт | 22 | 150x150 | Открытая |  | 170,5 | 1,8 | 0,4 | 170.1 |  |  | 11 | 1564 | 2 | 4623 | 4137 | 4060 | 4195 | 7508 | 3785 | 165 | 13 | 3 | 1950 | 9 | 370 | 450 | 200 | [9 empty] | 2:17:00 | 1542 | 2:17:00 | 1540 | 2:30:29 | 0.2001 | 0.1915 | 0.7236 | 0.0029 | 0.0173 | 0.0506 | 0.0155 | 0.0329 | 0.0012 | 0.0019 | 0.0005 | 0.0004 | 0.0009 | 0.0029 | 0.0023 | 0.0008 | 0.0048 | [6 empty] | 0.335 | RHI DELTEK D99 |  | RHI JUSTAL DS1015
289 | 12003166 | 11.05.2020 | 159,6 | Ст4сп | Контракт | 14 | 150x150 | Открытая |  | 160 | 1,8 | 0,4 | 159.6 |  |  | 1 | 1571 | 2 | 4405 | 3920 | 3840 | 3975 | 7292 | 3569 | 165 | 13 | 3 | 1950 | 9 | 370 | 450 | 200 | [9 empty] | 20:40:00 | 1545 | 20:40:00 | 1544 | 20:52:44 | 0.1986 | 0.1877 | 0.7091 | 0.0052 | 0.0167 | 0.04 | 0.014 | 0.0305 | 0.0013 | 0.0015 | 0.0006 | 0.0009 | 0.0009 | 0.0029 | 0.0021 | 0.0007 | 0.0053 | [6 empty] | 0.329 | RHI DELTEK D99 |  | RHI JUSTAL DS1015
290 | 12003167 | 11.05.2020 | 161,7 | Ст4сп | Контракт | 15 | 150x150 | Открытая |  | 162,1 | 1,8 | 0,4 | 161.7 |  |  | 7 | 1562 | 2 | 4432 | 3948 | 3867 | 4002 | 7317 | 3596 | 165 | 13 | 3 | 1950 | 9 | 370 | 450 | 200 | [9 empty] | 21:20:00 | 1543 | 21:20:00 | 1542 | 21:29:44 | 0.2095 | 0.1824 | 0.7012 | 0.0037 | 0.0162 | 0.0436 | 0.0171 | 0.0361 | 0.0011 | 0.0015 | 0.0005 | 0.0004 | 0.0008 | 0.0026 | 0.0019 | 0.0014 | 0.0048 | [6 empty] | 0.339 | RHI DELTEK D99 |  | RHI JUSTAL DS1015
304 | 12003181 | 12.05.2020 | 163,678 | Ст4сп | Контракт | 29 | 150x150 | Открытая |  | 171,078 | 1,8 | 0,4 | 170.678 | 5,4 |  | 2 | 1561 | 2 | 4812 | 4334 | 4254 | 4390 | 7699 | 3976 | 165 | 13 | 3 | 1950 | 9 | 370 | 450 | 200 | [7 empty] | B 789/BC | 0,02 | 7:21:00 | 1543 | 7:21:00 | 1543 | 7:28:16 | 0.1892 | 0.1792 | 0.7096 | 0.0039 | 0.0087 | 0.0322 | 0.0154 | 0.0281 | 0.0011 | 0.0016 | 0.0004 |  | 0.0009 | 0.0025 | 0.0023 | 0.0015 | 0.0038 | [6 empty] | 0.318 | RHI DELTEK D99 |  | RHI JUSTAL DS1015
305 | 12003182 | 12.05.2020 | 163,266 | Арм500 | ГОСТ 34028-2016 | 1 | 180x180 | Открытая |  | 164,566 | 1,8 | 0,4 | 164.166 |  |  | 10 | 1582 | 1 | 4817 | 601 | 4911 | 4546 | 27 | 3406 | 180 | 7 | 2 | 2155 | 9 | 320 | 380 | 130 | [7 empty] | B 789/BC | 0,12 | 0:10:00 | 1551 | 0:10:00 | 1555 | 0:25:51 | 0.1964 | 0.1609 | 0.6963 | 0.0033 | 0.0138 | 0.0402 | 0.0177 | 0.0393 | 0.0011 | 0.0014 | 0.0003 | 0.0003 | 0.0008 | 0.0021 | 0.0019 | 0.0007 | 0.0057 | [6 empty] | 0.325 | RHI DELTEK D99 |  | RHI JUSTAL DS1015
306 | 12003183 | 13.05.2020 | 163,296 | Арм500 | ГОСТ 34028-2016 | 2 | 180x180 | Открытая |  | 163,696 | 1,8 | 0,4 | 163.296 |  |  | 2 | 1577 | 1 | 4844 | 628 | 4938 | 4573 | 54 | 3433 | 180 | 7 | 2 | 2155 | 9 | 320 | 380 | 130 | [7 empty] | B 789/BC | 0,02 | 1:00:00 | 1553 | 1:00:00 | 1548 | 1:13:31 | 0.1928 | 0.1589 | 0.701 | 0.004 | 0.0211 | 0.0394 | 0.0135 | 0.0243 | 0.0012 | 0.0016 | 0.0003 |  | 0.0007 | 0.0021 | 0.0015 | 0.0006 | 0.0053 | [6 empty] | 0.321 | RHI DELTEK D99 |  | RHI JUSTAL DS1015
307 | 12003184 | 13.05.2020 | 160,272 | Арм500 | ГОСТ 34028-2016 | 3 | 180x180 | Открытая |  | 160,672 | 1,8 | 0,4 | 160.272 |  |  | 11 | 1577 | 1 | 4872 | 656 | 4966 | 4601 | 82 | 3458 | 180 | 7 | 2 | 2155 | 9 | 320 | 380 | 130 | [7 empty] | B 789/BC | 0,02 | 1:45:00 | 1539 | 1:45:00 | 1542 | 1:56:19 | 0.1992 | 0.1819 | 0.7156 | 0.0069 | 0.0082 | 0.0304 | 0.0151 | 0.0314 | 0.0014 | 0.0041 | 0.0004 | 0.0001 | 0.0009 | 0.0023 | 0.0026 | 0.001 | 0.0092 | [6 empty] | 0.329 | RHI DELTEK D99 |  | RHI JUSTAL DS1015
321 | 12003198 | 13.05.2020 | 160,272 | Арм500 | ГОСТ 34028-2016 | 17 | 180x180 | Открытая |  | 160,672 | 1,8 | 0,4 | 160.272 |  |  | 2 | 1573 | 1 | 5252 | 1048 | 5355 | 4984 | 462 | 3835 | 180 | 7 | 2 | 2155 | 9 | 320 | 380 | 130 | [7 empty] | B 789/BC | 0,01 | 11:55:00 | 1549 | 11:55:00 | 1546 | 11:59:07 | 0.1897 | 0.1875 | 0.7114 | 0.0053 | 0.0108 | 0.0358 | 0.0068 | 0.0199 | 0.0005 | 0.0008 | 0.0004 |  | 0.0009 | 0.0023 | 0.0023 | 0.001 | 0.0054 | [6 empty] | 0.318 | RHI DELTEK D99 |  | RHI JUSTAL DS1015
322 | 12003199 | 13.05.2020 | 166,32 | Арм500 | ГОСТ 34028-2016 | 18 | 180x180 | Открытая |  | 166,72 | 1,8 | 0,4 | 166.32 |  |  | 11 | 1570 | 1 | 5280 | 1076 | 5386 | 5012 | 490 | 3863 | 190 | 7 | 2 | 2155 | 9 | 310 | 360 | 110 | [7 empty] | B 789/BC | 0,01 | 12:35:00 | 1548 | 12:35:00 | 1547 | 12:39:01 | 0.19 | 0.1924 | 0.714 | 0.0037 | 0.0133 | 0.0428 | 0.0151 | 0.0315 | 0.0011 | 0.0015 | 0.0005 | 0.0003 | 0.0009 | 0.0026 | 0.002 | 0.0008 | 0.0066 | [6 empty] | 0.321 | RHI DELTEK D99 |  | RHI JUSTAL DS1015
323 | 12003200 | 13.05.2020 | 166,32 | Арм500 | ГОСТ 34028-2016 | 19 | 180x180 | Открытая |  | 166,72 | 1,8 | 0,4 | 166.32 |  |  | 1 | 1570 | 1 | 5307 | 1103 | 5413 | 5042 | 517 | 3890 | 180 | 7 | 2 | 2155 | 9 | 310 | 340 | 110 | [7 empty] | B 789/BC | 0,01 | 13:17:00 | 1545 | 13:17:00 | 1542 | 13:34:18 | 0.1846 | 0.1837 | 0.7109 | 0.0023 | 0.0167 | 0.0509 | 0.016 | 0.0309 | 0.0013 | 0.0018 | 0.0005 | 0.0003 | 0.0009 | 0.0025 | 0.0021 | 0.0006 | 0.0065 | [6 empty] | 0.317 | RHI DELTEK D99 |  | RHI JUSTAL DS1015
336 | 12003213 | 13.05.2020 | 172,368 | Арм500 | ГОСТ 34028-2016 | 32 | 180x180 | Открытая |  | 172,768 | 1,8 | 0,4 | 172.368 |  |  | 12 | 1566 | 1 | 5666 | 1468 | 5769 | 5389 | 876 | 4252 | 180 | 7 | 2 | 2155 | 9 | 320 | 350 | 110 | [7 empty] | B 789/BC | 0,01 | 22:30:00 | 1538 | 22:30:00 | 1540 | 22:43:59 | 0.1903 | 0.1775 | 0.722 | 0.0014 | 0.0109 | 0.0344 | 0.0064 | 0.016 | 0.0006 | 0.0007 | 0.0005 |  | 0.0009 | 0.0023 | 0.0051 | 0.0006 | 0.0065 | [6 empty] | 0.32 | RHI DELTEK D99 |  | RHI JUSTAL DS1015
337 | 12003214 | 13.05.2020 | 163,296 | Арм500 | ГОСТ 34028-2016 | 33 | 180x180 | Открытая |  | 163,696 | 1,8 | 0,4 | 163.296 |  |  | 11 | 1568 | 1 | 5694 | 1496 | 5797 | 5417 | 904 | 4280 | 180 | 7 | 2 | 2155 | 9 | 320 | 350 | 110 | [7 empty] | B 789/BC | 0,01 | 23:13:00 | 1544 | 23:13:00 | 1550 | 23:27:38 | 0.1942 | 0.1664 | 0.6995 | 0.0019 | 0.0145 | 0.04 | 0.0063 | 0.0129 | 0.0005 | 0.0007 | 0.0005 |  | 0.0008 | 0.0022 | 0.0019 | 0.0008 | 0.0077 | [6 empty] | 0.321 | RHI DELTEK D99 |  | RHI JUSTAL DS1015
338 | 12003215 | 13.05.2020 | 166,32 | Арм500 | ГОСТ 34028-2016 | 34 | 180x180 | Открытая |  | 166,72 | 1,8 | 0,4 | 166.32 |  |  | 1 | 1566 | 1 | 5721 | 1523 | 5824 | 5444 | 934 | 4307 | 180 | 7 | 2 | 2155 | 9 | 320 | 350 | 110 | [7 empty] | B 789/BC | 0,01 | 23:58:00 | 1543 | 23:58:00 | 1541 | 0:09:56 | 0.189 | 0.1758 | 0.701 | 0.0017 | 0.0138 | 0.0351 | 0.0066 | 0.0134 | 0.0005 | 0.0007 | 0.0004 |  | 0.0007 | 0.0021 | 0.0018 | 0.0005 | 0.005 | [6 empty] | 0.315 | RHI DELTEK D99 |  | RHI JUSTAL DS1015
339 | 12003216 | 14.05.2020 | 169,344 | Арм500 | ГОСТ 34028-2016 | 35 | 180x180 | Открытая |  | 169,744 | 1,8 | 0,4 | 169.344 |  |  | 7 | 1567 | 1 | 5748 | 1553 | 5851 | 5471 | 961 | 4337 | 180 | 7 | 2 | 2155 | 9 | 320 | 350 | 110 | [7 empty] | B 789/BC | 0,01 | 0:41:00 | 1542 | 0:41:00 | 1544 | 0:57:53 | 0.1888 | 0.168 | 0.6857 | 0.0027 | 0.0159 | 0.0398 | 0.0068 | 0.0164 | 0.0005 | 0.0007 | 0.0004 |  | 0.0007 | 0.0021 | 0.0027 | 0.001 | 0.0069 | [6 empty] | 0.313 | RHI DELTEK D99 |  | RHI JUSTAL DS1015
340 | 12003217 | 14.05.2020 | 163,296 | Арм500 | ГОСТ 34028-2016 | 36 | 180x180 | Открытая |  | 163,696 | 1,8 | 0,4 | 163.296 |  |  | 12 | 1566 | 1 | 5775 | 1580 | 5878 | 5498 | 988 | 4364 | 180 | 7 | 2 | 2155 | 9 | 320 | 350 | 110 | [7 empty] | B 789/BC | 0,01 | 1:25:00 | 1542 | 1:25:00 | 1542 | 1:41:17 | 0.1922 | 0.1872 | 0.7042 | 0.0023 | 0.0117 | 0.0368 | 0.0062 | 0.014 | 0.0006 | 0.0007 | 0.0004 |  | 0.0008 | 0.0021 | 0.0023 | 0.0009 | 0.0068 | [6 empty] | 0.319 | RHI DELTEK D99 |  | RHI JUSTAL DS1015
353 | 12003230 | 14.05.2020 | 160,272 | Арм500 | ГОСТ 34028-2016 | 11 | 180x180 | Открытая |  | 160,672 | 1,8 | 0,4 | 160.272 |  |  | 1 | 1566 | 4 | 6128 | 1927 | 6228 | 5848 | 1346 | 4719 | 200 | 7 | 2 | 2155 | 9 | 310 | 330 | 110 | [9 empty] | 11:31:00 | 1544 | 11:31:00 | 1542 | 11:44:18 | 0.1943 | 0.2 | 0.7024 | 0.0046 | 0.0093 | 0.0466 | 0.0125 | 0.0325 | 0.001 | 0.001 | 0.0006 |  | 0.0009 | 0.0024 | 0.0022 | 0.0007 | 0.0059 | [6 empty] | 0.324 | RHI DELTEK D99 |  | RHI JUSTAL DS1015
354 | 12003231 | 14.05.2020 | 166,32 | Арм500 | ГОСТ 34028-2016 | 12 | 180x180 | Открытая |  | 166,72 | 1,8 | 0,4 | 166.32 |  |  | 7 | 1564 | 4 | 6158 | 1954 | 6255 | 5875 | 1373 | 4746 | 200 | 7 | 2 | 2155 | 9 | 310 | 330 | 110 | [9 empty] | 12:13:00 | 1543 | 12:13:00 | 1543 | 12:32:58 | 0.1951 | 0.1788 | 0.6995 | 0.0028 | 0.0088 | 0.0478 | 0.0153 | 0.0285 | 0.0012 | 0.0014 | 0.0006 |  | 0.0007 | 0.0022 | 0.0018 | 0.0005 | 0.006 | [6 empty] | 0.325 | RHI DELTEK D99 |  | RHI JUSTAL DS1015
355 | 12003232 | 14.05.2020 | 163,296 | Арм500 | ГОСТ 34028-2016 | 13 | 180x180 | Открытая |  | 163,696 | 1,8 | 0,4 | 163.296 |  |  | 10 | 1565 | 4 | 6185 | 1981 | 6282 | 5902 | 1400 | 4773 | 200 | 7 | 2 | 2155 | 9 | 310 | 330 | 110 | [9 empty] | 12:58:00 | 1543 | 12:58:00 | 1542 | 13:04:34 | 0.1942 | 0.1885 | 0.6974 | 0.0029 | 0.0081 | 0.0461 | 0.0174 | 0.0299 | 0.001 | 0.0013 | 0.0005 | 0.0001 | 0.0008 | 0.0021 | 0.002 | 0.0007 | 0.0055 | [6 empty] | 0.323 | RHI DELTEK D99 |  | RHI JUSTAL DS1015
356 | 12003233 | 14.05.2020 | 160,272 | Арм500 | ГОСТ 34028-2016 | 14 | 180x180 | Открытая |  | 160,672 | 1,8 | 0,4 | 160.272 |  |  | 12 | 1564 | 4 | 6212 | 2008 | 6309 | 5929 | 1424 | 4800 | 200 | 7 | 2 | 2155 | 9 | 310 | 330 | 110 | [9 empty] | 13:42:00 | 1536 | 13:42:00 | 1537 | 13:58:24 | 0.1943 | 0.1794 | 0.6991 | 0.004 | 0.0153 | 0.0508 | 0.0155 | 0.0325 | 0.0012 | 0.0017 | 0.0006 | 0.0002 | 0.0008 | 0.0023 | 0.0018 | 0.0007 | 0.0058 | [6 empty] | 0.325 | RHI DELTEK D99 |  | RHI JUSTAL DS1015
298 | 12003175 | 12.05.2020 | 157,5 | Ст4сп | Контракт | 23 | 150x150 | Открытая |  | 157,9 | 1,8 | 0,4 | 157.5 |  |  | 1 | 1560 | 2 | 4648 | 4164 | 4088 | 4222 | 7533 | 3810 | 165 | 13 | 3 | 1950 | 9 | 370 | 450 | 200 | [9 empty] | 3:02:00 | 1536 | 3:02:00 | 1536 | 3:08:28 | 0.1924 | 0.1936 | 0.7085 | 0.0029 | 0.01 | 0.0584 | 0.023 | 0.0365 | 0.0013 | 0.0045 | 0.0004 | 0.0002 | 0.0009 | 0.0025 | 0.0021 | 0.0013 | 0.0053 | [6 empty] | 0.328 | RHI DELTEK D99 |  | RHI JUSTAL DS1015
299 | 12003176 | 12.05.2020 | 168 | Ст4сп | Контракт | 24 | 150x150 | Открытая |  | 168,4 | 1,8 | 0,4 | 168 |  |  | 10 | 1560 | 2 | 4678 | 4193 | 4115 | 4250 | 7561 | 3838 | 165 | 13 | 3 | 1950 | 9 | 370 | 450 | 200 | [9 empty] | 3:44:00 | 1540 | 3:44:00 | 1540 | 3:54:03 | 0.2019 | 0.1924 | 0.6934 | 0.0024 | 0.0123 | 0.061 | 0.0145 | 0.0296 | 0.0012 | 0.0019 | 0.0004 |  | 0.0009 | 0.0024 | 0.0022 | 0.0007 | 0.0074 | [6 empty] | 0.333 | RHI DELTEK D99 |  | RHI JUSTAL DS1015
312 | 12003189 | 13.05.2020 | 163,296 | Арм500 | ГОСТ 34028-2016 | 8 | 180x180 | Открытая |  | 163,696 | 1,8 | 0,4 | 163.296 |  |  | 11 | 1572 | 1 | 5008 | 795 | 5105 | 4737 | 218 | 3594 | 180 | 7 | 2 | 2155 | 9 | 320 | 380 | 130 | [7 empty] | B 789/BC | 0,02 | 5:25:00 | 1545 | 5:25:00 | 1546 | 5:37:43 | 0.1992 | 0.1828 | 0.7097 | 0.0044 | 0.0134 | 0.0363 | 0.0065 | 0.0135 | 0.0006 | 0.0006 | 0.0003 |  | 0.0008 | 0.0021 | 0.0022 | 0.0008 | 0.0053 | [6 empty] | 0.327 | RHI DELTEK D99 |  | RHI JUSTAL DS1015
313 | 12003190 | 13.05.2020 | 166,32 | Арм500 | ГОСТ 34028-2016 | 9 | 180x180 | Открытая |  | 166,72 | 1,8 | 0,4 | 166.32 |  |  | 1 | 1572 | 1 | 5035 | 825 | 5132 | 4764 | 245 | 3621 | 180 | 7 | 2 | 2155 | 9 | 320 | 380 | 130 | [7 empty] | B 789/BC | 0,01 | 6:10:00 | 1547 | 6:10:00 | 1544 | 6:20:29 | 0.19 | 0.1778 | 0.7031 | 0.0051 | 0.0121 | 0.0373 | 0.0051 | 0.0122 | 0.0005 | 0.0005 | 0.0004 |  | 0.0008 | 0.0022 | 0.0019 | 0.0008 | 0.0047 | [6 empty] | 0.316 | RHI DELTEK D99 |  | RHI JUSTAL DS1015
314 | 12003191 | 13.05.2020 | 163,296 | Арм500 | ГОСТ 34028-2016 | 10 | 180x180 | Открытая |  | 163,696 | 1,8 | 0,4 | 163.296 |  |  | 12 | 1582 | 1 | 5062 | 852 | 5159 | 4791 | 272 | 3648 | 180 | 7 | 2 | 2155 | 8 | 320 | 380 | 130 | [7 empty] | B 789/BC | 0,02 | 6:50:00 | 1548 | 6:50:00 | 1547 | 7:05:21 | 0.1894 | 0.2004 | 0.7196 | 0.003 | 0.0136 | 0.0394 | 0.0047 | 0.0189 | 0.0003 | 0.0005 | 0.0004 |  | 0.0009 | 0.0024 | 0.0022 | 0.0006 | 0.0051 | [6 empty] | 0.319 | RHI DELTEK D99 |  | RHI JUSTAL DS1015
315 | 12003192 | 13.05.2020 | 166,32 | Арм500 | ГОСТ 34028-2016 | 11 | 180x180 | Открытая |  | 166,72 | 1,8 | 0,4 | 166.32 |  |  |  | 1573 | 1 | 5089 | 879 | 5189 | 4818 | 299 | 3675 | 180 | 7 | 2 | 2155 | 8 | 320 | 380 | 130 | [7 empty] | B 789/BC | 0,02 | 7:35:00 | 1544 | 7:35:00 | 1547 | 7:48:02 | 0.191 | 0.1822 | 0.7117 | 0.0062 | 0.0105 | 0.037 | 0.0056 | 0.0134 | 0.0005 | 0.0005 | 0.0004 |  | 0.0008 | 0.0021 | 0.0017 | 0.0007 | 0.0054 | [6 empty] | 0.319 | RHI DELTEK D99 |  | RHI JUSTAL DS1015
316 | 12003193 | 13.05.2020 | 160,272 | Арм500 | ГОСТ 34028-2016 | 12 | 180x180 | Открытая |  | 160,672 | 1,8 | 0,4 | 160.272 |  |  | 2 | 1571 | 1 | 5116 | 906 | 5213 | 4845 | 326 | 3702 | 180 | 7 | 2 | 2155 | 9 | 320 | 380 | 130 | [7 empty] | B 789/BC | 0,04 | 8:20:00 | 1545 | 8:20:00 | 1545 | 8:27:59 | 0.1869 | 0.1786 | 0.7084 | 0.0062 | 0.0097 | 0.0336 | 0.0061 | 0.0143 | 0.0005 | 0.0006 | 0.0004 |  | 0.0008 | 0.0022 | 0.0019 | 0.001 | 0.0072 | [6 empty] | 0.314 | RHI DELTEK D99 |  | RHI JUSTAL DS1015
328 | 12003205 | 13.05.2020 | 169,344 | Арм500 | ГОСТ 34028-2016 | 24 | 180x180 | Открытая |  | 169,744 | 1,8 | 0,4 | 169.344 |  |  | 1 | 1570 | 1 | 5446 | 1245 | 5549 | 5175 | 656 | 4029 | 180 | 7 | 2 | 2155 | 9 | 320 | 380 | 130 | [7 empty] | B 789/BC | 0,01 | 16:45:00 | 1544 | 16:45:00 | 1543 | 16:50:38 | 0.1892 | 0.1811 | 0.7516 | 0.0022 | 0.021 | 0.048 | 0.0141 | 0.0306 | 0.0011 | 0.0014 | 0.0005 | 0.0001 | 0.0008 | 0.0026 | 0.0017 | 0.0005 | 0.0069 | [6 empty] | 0.328 | RHI DELTEK D99 |  | RHI JUSTAL DS1015
329 | 12003206 | 13.05.2020 | 163,296 | Арм500 | ГОСТ 34028-2016 | 25 | 180x180 | Открытая |  | 163,696 | 1,8 | 0,4 | 163.296 |  |  | 7 | 1575 | 1 | 5473 | 1272 | 5576 | 5202 | 683 | 4056 | 180 | 7 | 2 | 2155 | 9 | 310 | 350 | 110 | [7 empty] | B 789/BC | 0,01 | 17:30:00 | 1548 | 17:30:00 | 1549 | 18:19:49 | 0.1939 | 0.1923 | 0.7024 | 0.0022 | 0.0107 | 0.0565 | 0.0204 | 0.0278 | 0.0012 | 0.0018 | 0.0005 | 0.0001 | 0.0009 | 0.0023 | 0.0023 | 0.0007 | 0.0059 | [6 empty] | 0.326 | RHI DELTEK D99 |  | RHI JUSTAL DS1015
370 | 12003247 | 14.05.2020 | 167,328 | 1018 | ASTM A510/A510M-18 | 28 | 180x180 | Открытая |  | 167,728 | 1,8 | 0,4 | 167.328 |  |  | 12 | 1561 | 4 | 6603 | 2401 | 6682 | 6303 | 1812 | 5196 | 180 | 7 | 2 | 2155 | 8 | 310 | 350 | 110 | [7 empty] | B 789/BC | 0,01 | 0:10:00 | 1540 | 0:10:00 | 1538 | 0:12:08 | 0.193 | 0.1822 | 0.6533 | 0.0064 | 0.0156 | 0.0483 | 0.013 | 0.0281 | 0.0014 | 0.0016 | 0.0005 |  | 0.0008 | 0.0025 | 0.0019 | 0.0008 | 0.0046 | [6 empty] | 0.315 | RHI DELTEK D99 |  | RHI JUSTAL DS1015
371 | 12003248 | 15.05.2020 | 169,344 | 1018 | ASTM A510/A510M-18 | 29 | 180x180 | Открытая |  | 169,744 | 1,8 | 0,4 | 169.344 |  |  | 11 | 1560 | 4 | 6631 | 2429 | 6710 | 6333 | 1838 | 5224 | 180 | 7 | 2 | 2155 | 8 | 310 | 350 | 110 | [7 empty] | B 789/BC | 0,01 | 0:50:00 | 1539 | 0:50:00 | 1540 | 0:56:53 | 0.1772 | 0.1853 | 0.6495 | 0.0042 | 0.0119 | 0.0438 | 0.0168 | 0.0328 | 0.0013 | 0.0016 | 0.0005 | 0.0001 | 0.0008 | 0.0024 | 0.0018 | 0.001 | 0.0064 | [6 empty] | 0.298 | RHI DELTEK D99 |  | RHI JUSTAL DS1015
373 | 12003250 | 15.05.2020 | 166,32 | 25Г2С | ГОСТ 5781-82 | 1 | 180x180 | Открытая |  | 167,63 | 1,8 | 0,4 | 167.23 |  |  | 10 | 1571 | 6 | 6685 | 2485 | 6789 | 6389 | 1894 | 5278 | 180 | 7 | 2 | 2155 | 9 | 200 | 220 | 70 | [7 empty] | B 789/BC | 0,13 | 3:15:00 | 1537 | 3:15:00 | 1534 | 3:21:45 | 0.2721 | 0.5883 | 1.5382 | 0.0031 | 0.0116 | 0.0458 | 0.0167 | 0.0351 | 0.0013 | 0.0019 | 0.0008 | 0.0005 | 0.0022 | 0.0051 | 0.004 | 0.0011 | 0.0085 | [6 empty] | 0.587 | RHI DELTEK D99 |  | RHI JUSTAL DS1015
372 | 12003249 | 15.05.2020 | 161,205 | 1018 | ASTM A510/A510M-18 | 30 | 180x180 | Открытая |  | 169,605 | 1,8 | 0,4 | 169.205 | 5 |  | 1 | 1561 | 4 | 6658 | 2458 | 6739 | 6362 | 1867 | 5251 | 180 | 7 | 2 | 2155 | 8 | 310 | 350 | 110 | [7 empty] | B 789/BC | 0,01 | 1:35:00 | 1541 | 1:35:00 | 1540 | 1:39:54 | 0.1846 | 0.1863 | 0.649 | 0.0039 | 0.0152 | 0.0443 | 0.0144 | 0.0315 | 0.0012 | 0.0017 | 0.0005 | 0.0001 | 0.0008 | 0.0024 | 0.0021 | 0.0011 | 0.0061 | [6 empty] | 0.306 | RHI DELTEK D99 |  | RHI JUSTAL DS1015
386 | 12003263 | 15.05.2020 | 166,32 | 25Г2С | ГОСТ 5781-82 | 14 | 180x180 | Открытая |  | 166,72 | 1,8 | 0,4 | 166.32 |  |  | 1 | 1556 | 6 | 7044 | 2844 | 7131 | 6751 | 2259 | 5646 | 180 | 7 | 2 | 2155 | 9 | 220 | 240 | 90 | [7 empty] | B 789/BC | 0,01 | 13:10:00 | 1534 | 13:10:00 | 1532 | 13:22:07 | 0.2777 | 0.5546 | 1.553 | 0.0051 | 0.012 | 0.0441 | 0.0149 | 0.0355 | 0.0018 | 0.0014 | 0.0007 | 0.0006 | 0.002 | 0.0049 | 0.0025 | 0.001 | 0.007 | [6 empty] | 0.592 | RHI DELTEK D99 |  | RHI JUSTAL DS1015
387 | 12003264 | 15.05.2020 | 169,344 | 25Г2С | ГОСТ 5781-82 | 15 | 180x180 | Открытая |  | 169,744 | 1,8 | 0,4 | 169.344 |  |  | 7 | 1556 | 6 | 7075 | 2872 | 7159 | 6779 | 2290 | 5674 | 180 | 7 | 2 | 2155 | 9 | 220 | 240 | 90 | [7 empty] | B 789/BC | 0,01 | 13:40:00 | 1533 | 13:40:00 | 1534 | 14:07:22 | 0.2808 | 0.5453 | 1.568 | 0.0065 | 0.0154 | 0.0379 | 0.013 | 0.0256 | 0.0014 | 0.0012 | 0.0007 | 0.0005 | 0.0021 | 0.0051 | 0.0032 | 0.0013 | 0.0073 | [6 empty] | 0.597 | RHI DELTEK D99 |  | RHI JUSTAL DS1015
388 | 12003265 | 15.05.2020 | 166,32 | 25Г2С | ГОСТ 5781-82 | 16 | 180x180 | Открытая |  | 166,72 | 1,8 | 0,4 | 166.32 |  |  | 10 | 1558 | 6 | 7102 | 2899 | 7186 | 6806 | 2317 | 5704 | 180 | 7 | 2 | 2155 | 9 | 220 | 240 | 90 | [7 empty] | B 789/BC | 0,01 | 14:40:00 | 1534 | 14:40:00 | 1531 | 14:47:12 | 0.2723 | 0.5204 | 1.5581 | 0.0065 | 0.0138 | 0.0404 | 0.0138 | 0.028 | 0.0014 | 0.0012 | 0.0007 | 0.0005 | 0.0018 | 0.0051 | 0.0024 | 0.0007 | 0.0067 | [6 empty] | 0.584 | RHI DELTEK D99 |  | RHI JUSTAL DS1015
389 | 12003266 | 15.05.2020 | 163,296 | 25Г2С | ГОСТ 5781-82 | 17 | 180x180 | Открытая |  | 163,696 | 1,8 | 0,4 | 163.296 |  |  | 12 | 1554 | 6 | 7129 | 2926 | 7213 | 6833 | 2344 | 5731 | 180 | 7 | 2 | 2155 | 9 | 220 | 240 | 90 | [7 empty] | B 789/BC | 0,01 | 15:15:00 | 1530 | 15:15:00 | 1528 | 15:34:46 | 0.2674 | 0.5602 | 1.5405 | 0.0089 | 0.0146 | 0.0364 | 0.0148 | 0.0316 | 0.0021 | 0.0012 | 0.0007 | 0.0006 | 0.002 | 0.005 | 0.0028 | 0.0007 | 0.006 | [6 empty] | 0.58 | RHI DELTEK D99 |  | RHI JUSTAL DS1015
402 | 12003279 | 16.05.2020 | 157,248 | 1018 | ASTM A510/A510M-18 | 8 | 180x180 | Открытая |  | 157,648 | 1,8 | 0,4 | 157.248 |  |  | 5 | 1587 | 5 | 7479 | 3269 | 7566 | 7184 | 2696 | 6083 | 180 | 7 | 2 | 2155 | 9 | 270 | 300 | 100 | [9 empty] | 2:26:00 | 1550 | 2:26:00 | 1550 | 2:47:46 | 0.1858 | 0.1898 | 0.7166 | 0.0067 | 0.0117 | 0.0342 | 0.0155 | 0.0305 | 0.0023 | 0.0017 | 0.0004 |  | 0.0008 | 0.0024 | 0.0022 | 0.0009 | 0.0069 | [6 empty] | 0.316 | RHI DELTEK D99 |  | RHI JUSTAL DS1015
330 | 12003207 | 13.05.2020 | 160,272 | Арм500 | ГОСТ 34028-2016 | 26 | 180x180 | Открытая |  | 160,672 | 1,8 | 0,4 | 160.272 |  |  | 10 | 1569 | 1 | 5500 | 1299 | 5603 | 5226 | 710 | 4083 | 180 | 7 | 2 | 2155 | 9 | 310 | 350 | 110 | [7 empty] | B 789/BC | 0,01 | 18:12:00 | 1547 | 18:12:00 | 1545 | 18:41:51 | 0.1893 | 0.1867 | 0.705 | 0.0033 | 0.0139 | 0.0414 | 0.0148 | 0.0273 | 0.001 | 0.002 | 0.0004 |  | 0.0009 | 0.0024 | 0.002 | 0.0007 | 0.0046 | [6 empty] | 0.319 | RHI DELTEK D99 |  | RHI JUSTAL DS1015
331 | 12003208 | 13.05.2020 | 169,344 | Арм500 | ГОСТ 34028-2016 | 27 | 180x180 | Открытая |  | 169,744 | 1,8 | 0,4 | 169.344 |  |  | 12 | 1569 | 1 | 5527 | 1329 | 5630 | 5253 | 737 | 4113 | 180 | 7 | 2 | 2155 | 9 | 310 | 350 | 110 | [7 empty] | B 789/BC | 0,01 | 18:55:00 | 1542 | 18:55:00 | 1542 | 18:58:03 | 0.1945 | 0.1851 | 0.6971 | 0.0027 | 0.017 | 0.0562 | 0.0178 | 0.0276 | 0.0013 | 0.0021 | 0.0005 | 0.0003 | 0.0009 | 0.0024 | 0.002 | 0.0005 | 0.0055 | [6 empty] | 0.326 | RHI DELTEK D99 |  | RHI JUSTAL DS1015
345 | 12003222 | 14.05.2020 | 163,296 | Арм500 | ГОСТ 34028-2016 | 3 | 180x180 | Открытая |  | 163,696 | 1,8 | 0,4 | 163.296 |  |  | 10 | 1568 | 4 | 5908 | 1713 | 6014 | 5634 | 1124 | 4500 | 180 | 7 | 2 | 2155 | 9 | 320 | 350 | 110 | [7 empty] | B 789/BC | 0,02 | 5:45:00 | 1544 | 5:45:00 | 1543 | 6:03:48 | 0.194 | 0.1741 | 0.7003 | 0.0018 | 0.0086 | 0.0392 | 0.0071 | 0.0161 | 0.0006 | 0.0007 | 0.0005 |  | 0.0008 | 0.0022 | 0.0021 | 0.0008 | 0.0078 | [6 empty] | 0.321 | RHI DELTEK D99 |  | RHI JUSTAL DS1015
346 | 12003223 | 14.05.2020 | 163,296 | Арм500 | ГОСТ 34028-2016 | 4 | 180x180 | Открытая |  | 163,696 | 1,8 | 0,4 | 163.296 |  |  | 12 | 1567 | 4 | 5935 | 1740 | 6041 | 5661 | 1151 | 4527 | 180 | 7 | 2 | 2155 | 9 | 320 | 350 | 110 | [7 empty] | B 789/BC | 0,01 | 6:29:00 | 1538 | 6:29:00 | 1539 | 6:39:44 | 0.1927 | 0.1815 | 0.704 | 0.0025 | 0.0105 | 0.0433 | 0.0056 | 0.0137 | 0.0005 | 0.0006 | 0.0005 |  | 0.0008 | 0.0023 | 0.0021 | 0.0008 | 0.0068 | [6 empty] | 0.321 | RHI DELTEK D99 |  | RHI JUSTAL DS1015
347 | 12003224 | 14.05.2020 | 166,32 | Арм500 | ГОСТ 34028-2016 | 5 | 180x180 | Открытая |  | 166,72 | 1,8 | 0,4 | 166.32 |  |  | 11 | 1568 | 4 | 5963 | 1768 | 6069 | 5689 | 1182 | 4555 | 200 | 7 | 2 | 2155 | 9 | 310 | 330 | 110 | [9 empty] | 7:11:00 | 1544 | 7:11:00 | 1543 | 7:26:38 | 0.2017 | 0.1786 | 0.6987 | 0.0025 | 0.0109 | 0.0413 | 0.0061 | 0.0146 | 0.0005 | 0.0007 | 0.0005 |  | 0.0008 | 0.0024 | 0.0018 | 0.0008 | 0.0078 | [6 empty] | 0.328 | RHI DELTEK D99 |  | RHI JUSTAL DS1015
348 | 12003225 | 14.05.2020 | 166,32 | Арм500 | ГОСТ 34028-2016 | 6 | 180x180 | Открытая |  | 166,72 | 1,8 | 0,4 | 166.32 |  |  | 1 | 1568 | 4 | 5993 | 1795 | 6096 | 5716 | 1209 | 4582 | 200 | 7 | 2 | 2155 | 9 | 310 | 330 | 110 | [9 empty] | 7:54:00 | 1544 | 7:54:00 | 1541 | 8:06:38 | 0.206 | 0.1803 | 0.6677 | 0.0021 | 0.0172 | 0.0536 | 0.0157 | 0.0328 | 0.0014 | 0.0014 | 0.0005 | 0.0005 | 0.0008 | 0.0023 | 0.0045 | 0.0014 | 0.0076 | [6 empty] | 0.332 | RHI DELTEK D99 |  | RHI JUSTAL DS1015
362 | 12003239 | 14.05.2020 | 166,32 | Арм500 | ГОСТ 34028-2016 | 20 | 180x180 | Открытая |  | 166,72 | 1,8 | 0,4 | 166.32 |  |  | 1 | 1563 | 4 | 6382 | 2178 | 6467 | 6090 | 1591 | 4973 | 200 | 7 | 2 | 2155 | 9 | 310 | 330 | 110 | [9 empty] | 18:09:00 | 1544 | 18:09:00 | 1544 | 18:20:50 | 0.1834 | 0.1772 | 0.7042 | 0.0041 | 0.0114 | 0.0467 | 0.0146 | 0.0271 | 0.0013 | 0.0014 | 0.0006 |  | 0.0008 | 0.0023 | 0.002 | 0.0013 | 0.0058 | [6 empty] | 0.314 | RHI DELTEK D99 |  | RHI JUSTAL DS1015
363 | 12003240 | 14.05.2020 | 169,344 | 1018 | ASTM A510/A510M-18 | 21 | 180x180 | Открытая |  | 169,744 | 1,8 | 0,4 | 169.344 |  |  | 7 | 1564 | 4 | 6410 | 2206 | 6495 | 6116 | 1621 | 5001 | 200 | 7 | 2 | 2155 | 9 | 310 | 330 | 110 | [9 empty] | 18:57:00 | 1541 | 18:57:00 | 1542 | 19:10:17 | 0.18 | 0.1576 | 0.7173 | 0.0041 | 0.0088 | 0.0376 | 0.0135 | 0.0322 | 0.0013 | 0.0011 | 0.0005 | 0.0003 | 0.0007 | 0.0022 | 0.0044 | 0.0011 | 0.0072 | [6 empty] | 0.311 | RHI DELTEK D99 |  | RHI JUSTAL DS1015
364 | 12003241 | 14.05.2020 | 165,312 | 1018 | ASTM A510/A510M-18 | 22 | 180x180 | Открытая |  | 165,712 | 1,8 | 0,4 | 165.312 |  |  | 10 | 1564 | 4 | 6438 | 2234 | 6521 | 6142 | 1649 | 5029 | 180 | 7 | 2 | 2155 | 9 | 310 | 350 | 110 | [7 empty] | B 789/BC | 0,01 | 19:40:00 | 1540 | 19:40:00 | 1538 | 19:53:29 | 0.1685 | 0.1486 | 0.7122 | 0.0037 | 0.0156 | 0.0446 | 0.0133 | 0.0279 | 0.0013 | 0.0012 | 0.0006 |  | 0.0007 | 0.0025 | 0.0018 | 0.0007 | 0.0069 | [6 empty] | 0.3 | RHI DELTEK D99 |  | RHI JUSTAL DS1015
403 | 12003280 | 16.05.2020 | 163,296 | 1018 | ASTM A510/A510M-18 | 9 | 180x180 | Открытая |  | 163,696 | 1,8 | 0,4 | 163.296 |  |  | 10 | 1576 | 5 | 7508 | 3295 | 7594 | 7212 | 2722 | 6110 | 180 | 7 | 2 | 2155 | 9 | 270 | 300 | 100 | [9 empty] | 3:14:00 | 1549 | 3:14:00 | 1545 | 3:29:13 | 0.1896 | 0.1842 | 0.7019 | 0.0041 | 0.0117 | 0.0357 | 0.018 | 0.0265 | 0.0014 | 0.0015 | 0.0004 |  | 0.0007 | 0.0023 | 0.0021 | 0.0008 | 0.0065 | [6 empty] | 0.317 | RHI DELTEK D99 |  | RHI JUSTAL DS1015
404 | 12003281 | 16.05.2020 | 161,28 | 1018 | ASTM A510/A510M-18 | 10 | 180x180 | Открытая |  | 161,68 | 1,8 | 0,4 | 161.28 |  |  | 12 | 1576 | 5 | 7534 | 3321 | 7622 | 7238 | 2748 | 6138 | 180 | 7 | 2 | 2155 | 9 | 270 | 300 | 100 | [9 empty] | 4:03:00 | 1544 | 4:03:00 | 1545 | 4:17:38 | 0.1936 | 0.1822 | 0.6995 | 0.003 | 0.0102 | 0.0367 | 0.0159 | 0.0319 | 0.0013 | 0.0016 | 0.0003 |  | 0.0008 | 0.0021 | 0.0028 | 0.0008 | 0.0058 | [6 empty] | 0.321 | RHI DELTEK D99 |  | RHI JUSTAL DS1015
405 | 12003282 | 16.05.2020 | 160,272 | Арм500 | ГОСТ 34028-2016 | 11 | 180x180 | Открытая |  | 160,672 | 1,8 | 0,4 | 160.272 |  |  | 11 | 1573 | 5 | 7558 | 3348 | 7649 | 7265 | 2775 | 6165 | 200 | 7 | 2 | 2155 | 9 | 310 | 340 | 110 | [9 empty] | 4:54:00 | 1546 | 4:54:00 | 1547 | 5:12:21 | 0.1858 | 0.1864 | 0.6955 | 0.004 | 0.0121 | 0.0337 | 0.0149 | 0.0271 | 0.0013 | 0.0016 | 0.0004 | 0.0004 | 0.0008 | 0.0022 | 0.0024 | 0.0009 | 0.0053 | [6 empty] | 0.312 | RHI DELTEK D99 |  | RHI JUSTAL DS1015
419 | 12003296 | 16.05.2020 | 159,264 | 1018 | ASTM A510/A510M-18 | 5 | 180x180 | Открытая |  | 159,664 | 1,8 | 0,4 | 159.264 |  |  | 1 | 1575 | 7 | 7925 | 3728 | 8035 | 7654 | 3153 | 6537 | 180 | 7 | 2 | 2155 | 8 | 290 | 320 | 100 | [7 empty] | B 789/BC | 0,01 | 16:06:00 | 1547 | 16:06:00 | 1548 | 16:21:31 | 0.1786 | 0.1796 | 0.7068 | 0.0031 | 0.015 | 0.0468 | 0.0122 | 0.0301 | 0.0013 | 0.0011 | 0.0004 | 0.0001 | 0.0007 | 0.0023 | 0.0031 | 0.0008 | 0.005 | [6 empty] | 0.309 | RHI DELTEK D99 |  | RHI JUSTAL DS1015
420 | 12003297 | 16.05.2020 | 161,28 | 1018 | ASTM A510/A510M-18 | 6 | 180x180 | Открытая |  | 161,68 | 1,8 | 0,4 | 161.28 |  |  | 10 | 1577 | 7 | 7951 | 3754 | 8061 | 7682 | 3179 | 6565 | 180 | 7 | 2 | 2155 | 8 | 290 | 320 | 100 | [7 empty] | B 789/BC | 0,01 | 16:55:00 | 1545 | 16:55:00 | 1548 | 17:09:24 | 0.1839 | 0.1726 | 0.693 | 0.0032 | 0.0084 | 0.0417 | 0.0128 | 0.0309 | 0.0012 | 0.0011 | 0.0004 | 0.0004 | 0.0007 | 0.0022 | 0.0017 | 0.0007 | 0.0053 | [6 empty] | 0.311 | RHI DELTEK D99 |  | RHI JUSTAL DS1015
421 | 12003298 | 16.05.2020 | 159,264 | 1018 | ASTM A510/A510M-18 | 7 | 180x180 | Открытая |  | 159,664 | 1,8 | 0,4 | 159.264 |  |  | 12 | 1577 | 7 | 7979 | 3780 | 8087 | 7708 | 3205 | 6591 | 180 | 7 | 2 | 2155 | 8 | 290 | 320 | 100 | [7 empty] | B 789/BC | 0,02 | 17:43:00 | 1545 | 17:43:00 | 1544 | 18:01:21 | 0.1719 | 0.1689 | 0.7024 | 0.0041 | 0.0149 | 0.0497 | 0.0142 | 0.0298 | 0.0009 | 0.0013 | 0.0004 |  | 0.0007 | 0.0022 | 0.0023 | 0.0008 | 0.0048 | [6 empty] | 0.303 | RHI DELTEK D99 |  | RHI JUSTAL DS1015
422 | 12003299 | 16.05.2020 | 165,312 | 1018 | ASTM A510/A510M-18 | 8 | 180x180 | Открытая |  | 165,712 | 1,8 | 0,4 | 165.312 |  |  | 11 | 1577 | 7 | 8005 | 3809 | 8115 | 7736 | 3233 | 6617 | 180 | 7 | 2 | 2155 | 8 | 290 | 320 | 100 | [7 empty] | B 789/BC | 0,01 | 18:31:00 | 1545 | 18:31:00 | 1543 | 18:53:12 | 0.183 | 0.1777 | 0.7004 | 0.0033 | 0.0162 | 0.0585 | 0.0155 | 0.0282 | 0.001 | 0.0014 | 0.0004 | 0.0002 | 0.0008 | 0.0022 | 0.0026 | 0.0005 | 0.0057 | [6 empty] | 0.315 | RHI DELTEK D99 |  | RHI JUSTAL DS1015
436 | 12003313 | 17.05.2020 | 163,296 | Арм500 | ГОСТ 34028-2016 | 22 | 180x180 | Открытая |  | 163,696 | 1,8 | 0,4 | 163.296 |  |  | 12 | 1566 | 7 | 8381 | 4187 | 8493 | 8112 | 3613 | 6998 | 180 | 7 | 2 | 2155 | 9 | 320 | 380 | 130 | [7 empty] | B 789/BC | 0,01 | 4:55:00 | 1541 | 4:55:00 | 1542 | 5:04:18 | 0.1886 | 0.1997 | 0.7022 | 0.0101 | 0.0172 | 0.043 | 0.0137 | 0.0349 | 0.0012 | 0.0012 | 0.0005 | 0.0001 | 0.0009 | 0.0027 | 0.002 | 0.0006 | 0.0044 | [6 empty] | 0.318 | RHI DELTEK D99 |  | RHI JUSTAL DS1015
437 | 12003314 | 17.05.2020 | 160,272 | Арм500 | ГОСТ 34028-2016 | 23 | 180x180 | Открытая |  | 160,672 | 1,8 | 0,4 | 160.272 |  |  | 11 | 1566 | 7 | 8408 | 4215 | 8520 | 8136 | 3640 | 7025 | 180 | 7 | 2 | 2155 | 9 | 320 | 380 | 130 | [7 empty] | B 789/BC | 0,03 | 5:35:00 | 1545 | 5:35:00 | 1544 | 5:50:06 | 0.2029 | 0.1855 | 0.7289 | 0.0116 | 0.0193 | 0.0439 | 0.0167 | 0.0362 | 0.001 | 0.0017 | 0.0005 | 0.0002 | 0.0009 | 0.0031 | 0.002 | 0.001 | 0.0038 | [6 empty] | 0.338 | RHI DELTEK D99 |  | RHI JUSTAL DS1015
365 | 12003242 | 14.05.2020 | 163,296 | 1018 | ASTM A510/A510M-18 | 23 | 180x180 | Открытая |  | 163,696 | 1,8 | 0,4 | 163.296 |  |  | 12 | 1564 | 4 | 6464 | 2262 | 6547 | 6168 | 1677 | 5057 | 180 | 7 | 2 | 2155 | 9 | 310 | 350 | 110 | [7 empty] | B 789/BC | 0,01 | 20:25:00 | 1537 | 20:25:00 | 1538 | 20:39:23 | 0.1752 | 0.155 | 0.7023 | 0.0031 | 0.0137 | 0.0518 | 0.0166 | 0.034 | 0.0015 | 0.0019 | 0.0006 | 0.0002 | 0.0007 | 0.0024 | 0.0021 | 0.0008 | 0.0077 | [6 empty] | 0.307 | RHI DELTEK D99 |  | RHI JUSTAL DS1015
378 | 12003255 | 15.05.2020 | 169,344 | 25Г2С | ГОСТ 5781-82 | 6 | 180x180 | Открытая |  | 169,744 | 1,8 | 0,4 | 169.344 |  |  | 10 | 1557 | 6 | 6824 | 2624 | 6908 | 6528 | 2033 | 5420 | 180 | 7 | 2 | 2155 | 9 | 220 | 240 | 90 | [7 empty] | B 789/BC | 0,02 | 7:10:00 | 1536 | 7:10:00 | 1535 | 7:17:55 | 0.2744 | 0.5557 | 1.5143 | 0.0051 | 0.0152 | 0.044 | 0.014 | 0.0316 | 0.002 | 0.0012 | 0.0007 | 0.0013 | 0.0021 | 0.005 | 0.0031 | 0.0008 | 0.0058 | [6 empty] | 0.582 | RHI DELTEK D99 |  | RHI JUSTAL DS1015 |  | Затягивание металлопровода пром.ковша на 0,3м/мин.
379 | 12003256 | 15.05.2020 | 160,272 | 25Г2С | ГОСТ 5781-82 | 7 | 180x180 | Открытая |  | 160,672 | 1,8 | 0,4 | 160.272 |  |  | 12 | 1557 | 6 | 6851 | 2648 | 6935 | 6555 | 2060 | 5447 | 180 | 7 | 2 | 2155 | 9 | 220 | 240 | 90 | [7 empty] | B 789/BC | 0,01 | 8:00:00 | 1534 | 8:00:00 | 1531 | 8:13:46 | 0.2765 | 0.57 | 1.5572 | 0.0056 | 0.0108 | 0.0396 | 0.014 | 0.0315 | 0.0018 | 0.0015 | 0.0007 | 0.0007 | 0.0022 | 0.0051 | 0.0039 | 0.0013 | 0.0064 | [6 empty] | 0.593 | RHI DELTEK D99 |  | RHI JUSTAL DS1015
380 | 12003257 | 15.05.2020 | 175,392 | 25Г2С | ГОСТ 5781-82 | 8 | 180x180 | Открытая |  | 175,792 | 1,8 | 0,4 | 175.392 |  |  | 11 | 1558 | 6 | 6878 | 2678 | 6965 | 6585 | 2087 | 5477 | 180 | 7 | 2 | 2155 | 9 | 220 | 240 | 90 | [7 empty] | B 789/BC | 0,01 | 8:45:00 | 1539 | 8:45:00 | 1541 | 9:04:52 | 0.2719 | 0.5398 | 1.5434 | 0.0041 | 0.0135 | 0.0553 | 0.0137 | 0.0323 | 0.0015 | 0.0017 | 0.0007 | 0.0003 | 0.0021 | 0.005 | 0.0033 | 0.0009 | 0.0063 | [6 empty] | 0.583 | RHI DELTEK D99 |  | RHI JUSTAL DS1015
394 | 12003271 | 15.05.2020 | 153,468 | 25Г2С | ГОСТ 5781-82 | 22 | 180x180 | Открытая |  | 162,368 | 1,8 | 0,4 | 161.968 | 5,8 |  | 12 | 1555 | 6 | 7268 | 3059 | 7346 | 6966 | 2482 | 5872 | 180 | 7 | 2 | 2155 | 9 | 220 | 240 | 100 | [9 empty] | 18:51:00 | 1532 | 18:51:00 | 1533 | 19:14:04 | 0.2828 | 0.5547 | 1.566 | 0.012 | 0.012 | 0.0329 | 0.015 | 0.0304 | 0.0018 | 0.0012 | 0.0007 | 0.0006 | 0.0018 | 0.005 | 0.0028 | 0.0008 | 0.0081 | [6 empty] | 0.599 | RHI DELTEK D99 |  | RHI JUSTAL DS1015 |  | Окончание серии
395 | 12003272 | 15.05.2020 | 155,232 | 1018 | ASTM A510/A510M-18 | 1 | 180x180 | Открытая |  | 156,532 | 1,8 | 0,4 | 156.132 |  |  | 11 | 1582 | 5 | 7294 | 3083 | 7372 | 6992 | 2508 | 5898 | 165 | 7 | 2 | 2155 | 9 | 270 | 300 | 100 | [9 empty] | 20:42:00 | 1552 | 20:42:00 | 1552 | 20:58:41 | 0.1825 | 0.1757 | 0.7099 | 0.0054 | 0.0102 | 0.0379 | 0.0139 | 0.036 | 0.0013 | 0.0015 | 0.0004 | 0.0001 | 0.0008 | 0.0022 | 0.0019 | 0.0012 | 0.0063 | [6 empty] | 0.312 | RHI DELTEK D99 |  | RHI JUSTAL DS1015 |  | Запуск серии
396 | 12003273 | 15.05.2020 | 167,328 | 1018 | ASTM A510/A510M-18 | 2 | 180x180 | Открытая |  | 167,728 | 1,8 | 0,4 | 167.328 |  |  | 1 | 1569 | 5 | 7320 | 3111 | 7400 | 7020 | 2536 | 5926 | 165 | 7 | 2 | 2155 | 9 | 270 | 300 | 100 | [9 empty] | 21:27:00 | 1545 | 21:27:00 | 1538 | 21:43:26 | 0.1801 | 0.1796 | 0.7053 | 0.0037 | 0.0076 | 0.0326 | 0.0054 | 0.0138 | 0.0006 | 0.0005 | 0.0004 |  | 0.0008 | 0.0021 | 0.0025 | 0.0007 | 0.0051 | [6 empty] | 0.306 | RHI DELTEK D99 |  | RHI JUSTAL DS1015 |  | Прожиг шибера
397 | 12003274 | 15.05.2020 | 161,28 | 1018 | ASTM A510/A510M-18 | 3 | 180x180 | Открытая |  | 161,68 | 1,8 | 0,4 | 161.28 |  |  | 7 | 1572 | 5 | 7348 | 3138 | 7429 | 7047 | 2563 | 5952 | 180 | 7 | 2 | 2155 | 9 | 270 | 300 | 100 | [9 empty] | 22:18:00 | 1539 | 22:18:00 | 1538 | 22:31:29 | 0.1691 | 0.1731 | 0.6998 | 0.0032 | 0.0102 | 0.0358 | 0.0141 | 0.0272 | 0.0013 | 0.0011 | 0.0004 |  | 0.0008 | 0.0022 | 0.0017 | 0.0006 | 0.0052 | [6 empty] | 0.296 | RHI DELTEK D99 |  | RHI JUSTAL DS1015
411 | 12003288 | 16.05.2020 | 157,248 | Арм500 | ГОСТ 34028-2016 | 17 | 180x180 | Открытая |  | 157,648 | 1,8 | 0,4 | 157.248 |  |  | 10 | 1569 | 5 | 7715 | 3514 | 7815 | 7431 | 2938 | 6325 | 200 | 7 | 2 | 2155 | 9 | 320 | 350 | 110 | [7 empty] | B 789/BC | 0,01 | 9:16:00 | 1546 | 9:16:00 | 1548 | 9:34:34 | 0.1935 | 0.1863 | 0.7073 | 0.0035 | 0.0164 | 0.0437 | 0.0137 | 0.027 | 0.001 | 0.0016 | 0.0005 |  | 0.0007 | 0.0024 | 0.0022 | 0.0007 | 0.0052 | [6 empty] | 0.324 | RHI DELTEK D99 |  | RHI JUSTAL DS1015
438 | 12003315 | 17.05.2020 | 166,32 | Арм500 | ГОСТ 34028-2016 | 24 | 180x180 | Открытая |  | 166,72 | 1,8 | 0,4 | 166.32 |  |  | 5 | 1566 | 7 | 8435 | 4242 | 8548 | 8164 | 3671 | 7053 | 180 | 7 | 2 | 2155 | 9 | 320 | 380 | 130 | [7 empty] | B 789/BC | 0,01 | 6:15:00 | 1547 | 6:15:00 | 1546 | 6:32:16 | 0.2038 | 0.1742 | 0.6992 | 0.0105 | 0.0171 | 0.043 | 0.0153 | 0.0307 | 0.0013 | 0.0015 | 0.0005 |  | 0.0008 | 0.0025 | 0.0019 | 0.0007 | 0.0053 | [6 empty] | 0.333 | RHI DELTEK D99 |  | RHI JUSTAL DS1015
439 | 12003316 | 17.05.2020 | 163,296 | Арм500 | ГОСТ 34028-2016 | 25 | 180x180 | Открытая |  | 163,696 | 1,8 | 0,4 | 163.296 |  |  | 1 | 1565 | 7 | 8463 | 4269 | 8575 | 8191 | 3698 | 7080 | 180 | 7 | 2 | 2155 | 9 | 310 | 350 | 110 | [7 empty] | B 789/BC | 0,01 | 7:00:00 | 1544 | 7:00:00 | 1542 | 7:18:38 | 0.1939 | 0.1774 | 0.7057 | 0.0113 | 0.016 | 0.0437 | 0.0156 | 0.0265 | 0.0012 | 0.0013 | 0.0005 | 0.0002 | 0.0008 | 0.0025 | 0.0018 | 0.0009 | 0.0042 | [6 empty] | 0.324 | RHI DELTEK D99 |  | RHI JUSTAL DS1015
452 | 12003329 | 17.05.2020 | 163,8 | Ст4сп | Контракт | 5 | 150x150 | Открытая |  | 164,2 | 1,8 | 0,4 | 163.8 |  |  | 1 | 1567 | 1 | 4113 | 4527 | 4391 | 4471 | 4951 | 3707 | 165 | 13 | 3 | 1950 | 9 | 320 | 380 | 150 | [7 empty] | B 789/BC | 0,01 | 21:22:00 | 1535 | 21:22:00 | 1532 | 21:36:38 | 0.1975 | 0.1995 | 0.7073 | 0.0052 | 0.0101 | 0.0331 | 0.0165 | 0.0374 | 0.0014 | 0.0018 | 0.0004 | 0.0005 | 0.0012 | 0.0024 | 0.003 | 0.0014 | 0.0034 | [6 empty] | 0.326 | RHI DELTEK D99 |  | RHI JUSTAL DS1015 |  | Затягивание металлопровода пром.ковша и падение скорости на 0,7м/мин.
453 | 12003330 | 17.05.2020 | 165,9 | Ст4сп | Контракт | 6 | 150x150 | Открытая |  | 166,3 | 1,8 | 0,4 | 165.9 |  |  | 5 | 1570 | 1 | 4140 | 4554 | 4418 | 4498 | 4978 | 3736 | 165 | 13 | 3 | 1950 | 9 | 360 | 450 | 190 | [7 empty] | B 789/BC | 0,01 | 22:07:00 | 1541 | 22:07:00 | 1544 | 22:28:15 | 0.1935 | 0.1834 | 0.6834 | 0.0036 | 0.0107 | 0.0351 | 0.0163 | 0.0297 | 0.0013 | 0.0015 | 0.0004 | 0.0001 | 0.0007 | 0.0021 | 0.0029 | 0.0005 | 0.0045 | [6 empty] | 0.318 | RHI DELTEK D99 |  | RHI JUSTAL DS1015
454 | 12003331 | 17.05.2020 | 165,9 | Ст4сп | Контракт | 7 | 150x150 | Открытая |  | 166,3 | 1,8 | 0,4 | 165.9 |  |  | 12 | 1567 | 1 | 4167 | 4581 | 4445 | 4527 | 5005 | 3763 | 165 | 13 | 3 | 1950 | 9 | 360 | 450 | 190 | [7 empty] | B 789/BC | 0,01 | 22:49:00 | 1541 | 22:49:00 | 1540 | 23:07:27 | 0.1896 | 0.1916 | 0.7101 | 0.0023 | 0.0199 | 0.0466 | 0.0168 | 0.0333 | 0.001 | 0.0017 | 0.0004 | 0.0003 | 0.0008 | 0.0025 | 0.0021 | 0.0006 | 0.0042 | [6 empty] | 0.321 | RHI DELTEK D99 |  | RHI JUSTAL DS1015
455 | 12003332 | 17.05.2020 | 165,9 | Ст4сп | Контракт | 8 | 150x150 | Открытая |  | 166,3 | 1,8 | 0,4 | 165.9 |  |  | 11 | 1569 | 1 | 4194 | 4608 | 4472 | 4555 | 5035 | 3791 | 165 | 13 | 3 | 1950 | 9 | 360 | 450 | 190 | [7 empty] | B 789/BC | 0,01 | 23:38:00 | 1538 | 23:38:00 | 1540 | 23:54:14 | 0.194 | 0.1932 | 0.6922 | 0.0026 | 0.0174 | 0.0449 | 0.0159 | 0.0294 | 0.0012 | 0.0014 | 0.0004 | 0.0002 | 0.0008 | 0.0023 | 0.0021 | 0.0011 | 0.0048 | [6 empty] | 0.322 | RHI DELTEK D99 |  | RHI JUSTAL DS1015
456 | 12003333 | 18.05.2020 | 165,9 | Ст4сп | Контракт | 9 | 150x150 | Открытая |  | 166,3 | 1,8 | 0,4 | 165.9 |  |  | 3 | 1569 | 1 | 4224 | 4636 | 4500 | 4500 | 5062 | 3818 | 165 | 13 | 3 | 1950 | 9 | 360 | 450 | 190 | [7 empty] | B 789/BC | 0,01 | 0:21:00 | 1539 | 0:21:00 | 1542 | 0:32:54 | 0.1938 | 0.2177 | 0.6976 | 0.0015 | 0.0117 | 0.0454 | 0.0181 | 0.0366 | 0.0012 | 0.0015 | 0.0004 | 0.0001 | 0.0009 | 0.0022 | 0.0023 | 0.0009 | 0.0047 | [6 empty] | 0.324 | RHI DELTEK D99 |  | RHI JUSTAL DS1015
468 | 12003345 | 18.05.2020 | 163,8 | Ст4сп | Контракт | 21 | 150x150 | Открытая |  | 164,2 | 1,8 | 0,4 | 163.8 |  |  | 5 | 1565 | 1 | 4551 | 4963 | 4832 | 4912 | 5398 | 4150 | 165 | 11 | 3 | 1950 | 9 | 360 | 450 | 190 | [9 empty] | 9:13:00 | 1542 | 9:13:00 | 1540 | 11:22:32 | 0.2131 | 0.1862 | 0.7044 | 0.0012 | 0.0092 | 0.0361 | 0.0061 | 0.0185 | 0.0004 | 0.0003 | 0.0004 |  | 0.0008 | 0.0024 | 0.0019 | 0.0006 | 0.005 | [6 empty] | 0.34 | RHI DELTEK D99 |  | RHI JUSTAL DS1015
469 | 12003346 | 18.05.2020 | 165,9 | Ст4сп | Контракт | 22 | 150x150 | Открытая |  | 166,3 | 1,8 | 0,4 | 165.9 |  |  | 6 | 1569 | 1 | 4579 | 4991 | 4859 | 4939 | 5427 | 4177 | 165 | 11 | 3 | 1950 | 9 | 360 | 450 | 190 | [9 empty] | 9:56:00 | 1543 | 9:56:00 | 1542 | 10:01:51 | 0.1947 | 0.1907 | 0.7012 | 0.0016 | 0.0105 | 0.0491 | 0.0134 | 0.0319 | 0.001 | 0.0011 | 0.0004 | 0.0001 | 0.0008 | 0.0021 | 0.0021 | 0.0007 | 0.0042 | [6 empty] | 0.325 | RHI DELTEK D99 |  | RHI JUSTAL DS1015
327 | 12003204 | 13.05.2020 | 166,32 | Арм500 | ГОСТ 34028-2016 | 23 | 180x180 | Открытая |  | 166,72 | 1,8 | 0,4 | 166.32 |  |  | 11 | 1571 | 1 | 5419 | 1215 | 5522 | 5148 | 626 | 4002 | 180 | 7 | 2 | 2155 | 9 | 310 | 350 | 110 | [7 empty] | B 789/BC | 0,05 | 16:05:00 | 1547 | 16:05:00 | 1549 | 16:12:31 | 0.1891 | 0.2043 | 0.7157 | 0.0034 | 0.0185 | 0.043 | 0.0144 | 0.0345 | 0.0011 | 0.0014 | 0.0005 | 0.0005 | 0.0009 | 0.0026 | 0.0024 | 0.0011 | 0.0057 | [6 empty] | 0.321 | RHI DELTEK D99 |  | RHI JUSTAL DS1015
332 | 12003209 | 13.05.2020 | 163,296 | Арм500 | ГОСТ 34028-2016 | 28 | 180x180 | Открытая |  | 163,696 | 1,8 | 0,4 | 163.296 |  |  | 11 | 1570 | 1 | 5555 | 1357 | 5658 | 5281 | 765 | 4141 | 180 | 7 | 2 | 2155 | 9 | 310 | 350 | 110 | [7 empty] | B 789/BC | 0,01 | 19:39:00 | 1545 | 19:39:00 | 1549 | 19:43:29 | 0.1854 | 0.1806 | 0.7068 | 0.0025 | 0.015 | 0.0497 | 0.0164 | 0.0289 | 0.0013 | 0.0017 | 0.0005 | 0.0003 | 0.0008 | 0.0022 | 0.0022 | 0.0005 | 0.0061 | [6 empty] | 0.317 | RHI DELTEK D99 |  | RHI JUSTAL DS1015
334 | 12003211 | 13.05.2020 | 166,32 | Арм500 | ГОСТ 34028-2016 | 30 | 180x180 | Открытая |  | 166,72 | 1,8 | 0,4 | 166.32 |  |  | 7 | 1568 | 1 | 5609 | 1411 | 5712 | 5335 | 822 | 4195 | 180 | 7 | 2 | 2155 | 9 | 320 | 350 | 110 | [7 empty] | B 789/BC | 0,01 | 21:02:00 | 1550 | 21:02:00 | 1547 | 21:19:27 | 0.1899 | 0.1849 | 0.7035 | 0.0028 | 0.0131 | 0.0414 | 0.0142 | 0.0278 | 0.0012 | 0.0018 | 0.0005 | 0.0002 | 0.0009 | 0.0025 | 0.0022 | 0.0007 | 0.0045 | [6 empty] | 0.319 | RHI DELTEK D99 |  | RHI JUSTAL DS1015
341 | 12003218 | 14.05.2020 | 163,296 | Арм500 | ГОСТ 34028-2016 | 37 | 180x180 | Открытая |  | 163,696 | 1,8 | 0,4 | 163.296 |  |  | 10 | 1567 | 1 | 5802 | 1607 | 5905 | 5525 | 1015 | 4391 | 180 | 7 | 2 | 2155 | 9 | 320 | 350 | 110 | [7 empty] | B 789/BC | 0,01 | 2:10:00 | 1541 | 2:10:00 | 1541 | 2:25:02 | 0.2046 | 0.1867 | 0.7163 | 0.0017 | 0.0135 | 0.039 | 0.0068 | 0.0143 | 0.0006 | 0.0007 | 0.0004 |  | 0.0009 | 0.0021 | 0.0022 | 0.001 | 0.0084 | [6 empty] | 0.334 | RHI DELTEK D99 |  | RHI JUSTAL DS1015
343 | 12003220 | 14.05.2020 | 160,272 | Арм500 | ГОСТ 34028-2016 | 1 | 180x180 | Открытая |  | 161,572 | 1,8 | 0,4 | 161.172 |  |  | 1 | 1576 | 4 | 5854 | 1659 | 5963 | 5583 | 1070 | 4446 | 180 | 7 | 2 | 2155 | 9 | 290 | 320 | 90 | [7 empty] | B 789/BC | 0,15 | 4:18:00 | 1546 | 4:18:00 | 1551 | 4:32:46 | 0.1899 | 0.178 | 0.6991 | 0.0019 | 0.0111 | 0.0476 | 0.0147 | 0.0356 | 0.001 | 0.0015 | 0.0005 | 0.0003 | 0.0008 | 0.0024 | 0.0027 | 0.0015 | 0.0059 | [6 empty] | 0.32 | RHI DELTEK D99 |  | RHI JUSTAL DS1015
350 | 12003227 | 14.05.2020 | 163,296 | Арм500 | ГОСТ 34028-2016 | 8 | 180x180 | Открытая |  | 163,696 | 1,8 | 0,4 | 163.296 |  |  | 10 | 1570 | 4 | 6046 | 1848 | 6149 | 5769 | 1264 | 4637 | 200 | 7 | 2 | 2155 | 9 | 310 | 330 | 110 | [9 empty] | 9:22:00 | 1545 | 9:22:00 | 1542 | 9:43:17 | 0.1853 | 0.1815 | 0.6557 | 0.0018 | 0.0149 | 0.0571 | 0.0184 | 0.0314 | 0.0012 | 0.0018 | 0.0006 | 0.0001 | 0.0008 | 0.0023 | 0.0018 | 0.0008 | 0.0071 | [6 empty] | 0.31 | RHI DELTEK D99 |  | RHI JUSTAL DS1015
352 | 12003229 | 14.05.2020 | 160,272 | Арм500 | ГОСТ 34028-2016 | 10 | 180x180 | Открытая |  | 160,672 | 1,8 | 0,4 | 160.272 |  |  | 11 | 1565 | 4 | 6101 | 1903 | 6201 | 5821 | 1319 | 4692 | 200 | 7 | 2 | 2155 | 9 | 310 | 330 | 110 | [9 empty] | 10:49:00 | 1539 | 10:49:00 | 1540 | 11:04:53 | 0.2092 | 0.1884 | 0.6995 | 0.0037 | 0.0124 | 0.0532 | 0.0138 | 0.0338 | 0.0013 | 0.0012 | 0.0007 | 0.0004 | 0.0009 | 0.0025 | 0.0019 | 0.0011 | 0.0067 | [6 empty] | 0.34 | RHI DELTEK D99 |  | RHI JUSTAL DS1015
357 | 12003234 | 14.05.2020 | 166,32 | Арм500 | ГОСТ 34028-2016 | 15 | 180x180 | Открытая |  | 166,72 | 1,8 | 0,4 | 166.32 |  |  | 1 | 1566 | 4 | 6240 | 2036 | 6337 | 5957 | 1452 | 4831 | 200 | 7 | 2 | 2155 | 9 | 310 | 330 | 110 | [9 empty] | 14:27:00 | 1541 | 14:27:00 | 1542 | 14:43:15 | 0.1962 | 0.1927 | 0.7219 | 0.0039 | 0.0146 | 0.0456 | 0.016 | 0.0319 | 0.0011 | 0.0013 | 0.0007 | 0.0002 | 0.0008 | 0.0025 | 0.0019 | 0.001 | 0.0066 | [6 empty] | 0.33 | RHI DELTEK D99 |  | RHI JUSTAL DS1015
359 | 12003236 | 14.05.2020 | 163,296 | Арм500 | ГОСТ 34028-2016 | 17 | 180x180 | Открытая |  | 163,696 | 1,8 | 0,4 | 163.296 |  |  | 10 | 1565 | 4 | 6294 | 2090 | 6391 | 6011 | 1506 | 4885 | 200 | 7 | 2 | 2155 | 9 | 310 | 330 | 110 | [9 empty] | 15:53:00 | 1541 | 15:53:00 | 1543 | 16:07:39 | 0.1888 | 0.1835 | 0.7109 | 0.0029 | 0.0118 | 0.0513 | 0.0155 | 0.0268 | 0.0013 | 0.0011 | 0.0006 |  | 0.0008 | 0.0022 | 0.002 | 0.0004 | 0.0068 | [6 empty] | 0.321 | RHI DELTEK D99 |  | RHI JUSTAL DS1015
412 | 12003289 | 16.05.2020 | 166,32 | Арм500 | ГОСТ 34028-2016 | 18 | 180x180 | Открытая |  | 166,72 | 1,8 | 0,4 | 166.32 |  |  | 12 | 1567 | 5 | 7742 | 3542 | 7843 | 7462 | 2966 | 6352 | 200 | 7 | 2 | 2155 | 9 | 320 | 350 | 110 | [7 empty] | B 789/BC | 0,01 | 10:00:00 | 1544 | 10:00:00 | 1543 | 10:22:41 | 0.1866 | 0.1738 | 0.7229 | 0.0041 | 0.0126 | 0.0419 | 0.0144 | 0.0322 | 0.0012 | 0.0015 | 0.0005 | 0.0003 | 0.0008 | 0.0026 | 0.0019 | 0.0014 | 0.0044 | [6 empty] | 0.319 | RHI DELTEK D99 |  | RHI JUSTAL DS1015
413 | 12003290 | 16.05.2020 | 163,296 | Арм500 | ГОСТ 34028-2016 | 19 | 180x180 | Открытая |  | 163,696 | 1,8 | 0,4 | 163.296 |  |  | 1 | 1566 | 5 | 7770 | 3566 | 7873 | 7489 | 2993 | 6380 | 200 | 7 | 2 | 2155 | 9 | 320 | 350 | 110 | [7 empty] | B 789/BC | 0,01 | 10:43:00 | 1540 | 10:43:00 | 1542 | 11:00:54 | 0.189 | 0.1687 | 0.7119 | 0.0041 | 0.0134 | 0.0394 | 0.0134 | 0.0308 | 0.0013 | 0.0014 | 0.0005 | 0.0001 | 0.0007 | 0.0024 | 0.0021 | 0.0007 | 0.0041 | [6 empty] | 0.319 | RHI DELTEK D99 |  | RHI JUSTAL DS1015
414 | 12003291 | 16.05.2020 | 160,272 | Арм500 | ГОСТ 34028-2016 | 20 | 180x180 | Открытая |  | 166,772 | 1,8 | 0,4 | 166.372 | 3,8 |  | 5 | 1566 | 5 | 7794 | 3593 | 7900 | 7519 | 3020 | 6404 | 200 | 7 | 2 | 2155 | 9 | 320 | 350 | 110 | [7 empty] | B 789/BC | 0,01 | 11:25:00 | 1539 | 11:25:00 | 1537 | 12:06:50 | 0.1864 | 0.1957 | 0.7143 | 0.0033 | 0.0113 | 0.0414 | 0.0177 | 0.032 | 0.0012 | 0.0017 | 0.0005 |  | 0.0008 | 0.0025 | 0.002 | 0.0008 | 0.0047 | [6 empty] | 0.318 | RHI DELTEK D99 |  | RHI JUSTAL DS1015
427 | 12003304 | 16.05.2020 | 169,344 | Арм500 | ГОСТ 34028-2016 | 13 | 180x180 | Открытая |  | 169,744 | 1,8 | 0,4 | 169.344 |  |  | 11 | 1573 | 7 | 8139 | 3943 | 8251 | 7873 | 3368 | 6756 | 180 | 7 | 2 | 2155 | 9 | 320 | 380 | 130 | [7 empty] | B 789/BC | 0,02 | 22:30:00 | 1551 | 22:30:00 | 1550 | 22:44:29 | 0.1921 | 0.1907 | 0.6931 | 0.0064 | 0.0154 | 0.0524 | 0.0163 | 0.0301 | 0.0012 | 0.0017 | 0.0005 |  | 0.0009 | 0.0024 | 0.0044 | 0.0009 | 0.0048 | [6 empty] | 0.322 | RHI DELTEK D99 |  | RHI JUSTAL DS1015
428 | 12003305 | 16.05.2020 | 157,248 | Арм500 | ГОСТ 34028-2016 | 14 | 180x180 | Открытая |  | 157,648 | 1,8 | 0,4 | 157.248 |  |  | 5 | 1569 | 7 | 8166 | 3970 | 8279 | 7898 | 3396 | 6781 | 180 | 7 | 2 | 2155 | 9 | 320 | 380 | 130 | [7 empty] | B 789/BC | 0,03 | 23:10:00 | 1548 | 23:10:00 | 1549 | 23:27:07 | 0.2005 | 0.188 | 0.7119 | 0.0091 | 0.0229 | 0.0425 | 0.014 | 0.0313 | 0.0009 | 0.0014 | 0.0005 | 0.0001 | 0.0009 | 0.0027 | 0.0021 | 0.0006 | 0.005 | [6 empty] | 0.331 | RHI DELTEK D99 |  | RHI JUSTAL DS1015
429 | 12003306 | 16.05.2020 | 163,296 | Арм500 | ГОСТ 34028-2016 | 15 | 180x180 | Открытая |  | 163,696 | 1,8 | 0,4 | 163.296 |  |  | 1 | 1569 | 7 | 8194 | 3997 | 8306 | 7925 | 3423 | 6808 | 180 | 7 | 2 | 2155 | 9 | 320 | 380 | 130 | [7 empty] | B 789/BC | 0,01 | 23:55:00 | 1546 | 23:55:00 | 1544 | 0:06:11 | 0.1882 | 0.191 | 0.7057 | 0.0114 | 0.0173 | 0.0538 | 0.0152 | 0.0336 | 0.001 | 0.0013 | 0.0005 |  | 0.0008 | 0.0031 | 0.0024 | 0.0008 | 0.0038 | [6 empty] | 0.321 | RHI DELTEK D99 |  | RHI JUSTAL DS1015
430 | 12003307 | 17.05.2020 | 154,224 | Арм500 | ГОСТ 34028-2016 | 16 | 180x180 | Открытая |  | 154,624 | 1,8 | 0,4 | 154.224 |  |  | 3 | 1567 | 7 | 8218 | 4024 | 8330 | 7952 | 3447 | 6835 | 180 | 7 | 2 | 2155 | 9 | 320 | 380 | 130 | [7 empty] | B 789/BC | 0,01 | 0:40:00 | 1543 | 0:40:00 | 1545 | 0:52:46 | 0.1922 | 0.1969 | 0.6936 | 0.0091 | 0.0164 | 0.048 | 0.0219 | 0.0348 | 0.0015 | 0.0032 | 0.0005 | 0.0002 | 0.0008 | 0.0031 | 0.0021 | 0.0008 | 0.0049 | [6 empty] | 0.322 | RHI DELTEK D99 |  | RHI JUSTAL DS1015
431 | 12003308 | 17.05.2020 | 160,272 | Арм500 | ГОСТ 34028-2016 | 17 | 180x180 | Открытая |  | 160,672 | 1,8 | 0,4 | 160.272 |  |  | 12 | 1568 | 7 | 8245 | 4051 | 8357 | 7976 | 3474 | 6862 | 180 | 7 | 2 | 2155 | 9 | 320 | 380 | 130 | [7 empty] | B 789/BC | 0,01 | 1:20:00 | 1544 | 1:20:00 | 1543 | 1:32:28 | 0.206 | 0.1802 | 0.6947 | 0.0109 | 0.0202 | 0.0428 | 0.0143 | 0.0319 | 0.0011 | 0.0012 | 0.0006 | 0.0005 | 0.0008 | 0.0028 | 0.002 | 0.001 | 0.0055 | [6 empty] | 0.334 | RHI DELTEK D99 |  | RHI JUSTAL DS1015
444 | 12003321 | 17.05.2020 | 163,296 | Арм500 | ГОСТ 34028-2016 | 30 | 180x180 | Открытая |  | 163,696 | 1,8 | 0,4 | 163.296 |  |  | 1 | 1569 | 7 | 8596 | 4405 | 8708 | 8324 | 3834 | 7216 | 180 | 7 | 2 | 2155 | 9 | 310 | 350 | 110 | [7 empty] | B 789/BC | 0,02 | 10:40:00 | 1546 | 10:40:00 | 1545 | 10:43:09 | 0.1867 | 0.1866 | 0.698 | 0.0052 | 0.0129 | 0.0392 | 0.0165 | 0.0327 | 0.0014 | 0.0014 | 0.0004 | 0.0001 | 0.0008 | 0.0024 | 0.0019 | 0.0008 | 0.0048 | [6 empty] | 0.315 | RHI DELTEK D99 |  | RHI JUSTAL DS1015 |  | Сбой в работе шлеппера (отключили клеймитель заготовок)
470 | 12003347 | 18.05.2020 | 168 | Ст4сп | Контракт | 23 | 150x150 | Открытая |  | 168,4 | 1,8 | 0,4 | 168 |  |  | 11 | 1564 | 1 | 4606 | 5018 | 4888 | 4966 | 5455 | 4206 | 165 | 11 | 3 | 1950 | 9 | 360 | 450 | 190 | [9 empty] | 10:41:00 | 1538 | 10:41:00 | 1534 | 10:53:55 | 0.1907 | 0.194 | 0.7104 | 0.0019 | 0.0095 | 0.049 | 0.0161 | 0.0307 | 0.0011 | 0.0017 | 0.0004 |  | 0.0007 | 0.002 | 0.002 | 0.0013 | 0.0058 | [6 empty] | 0.323 | RHI DELTEK D99 |  | RHI JUSTAL DS1015
471 | 12003348 | 18.05.2020 | 163,8 | Ст4сп | Контракт | 24 | 150x150 | Открытая |  | 164,2 | 1,8 | 0,4 | 163.8 |  |  | 3 | 1566 | 1 | 4633 | 5045 | 4916 | 4993 | 5482 | 4234 | 165 | 11 | 3 | 1950 | 9 | 360 | 450 | 190 | [9 empty] | 11:26:00 | 1544 | 11:26:00 | 1544 | 11:36:52 | 0.1881 | 0.1911 | 0.7044 | 0.0017 | 0.0107 | 0.0547 | 0.0183 | 0.0275 | 0.0011 | 0.0013 | 0.0004 | 0.0001 | 0.0007 | 0.0022 | 0.0021 | 0.0008 | 0.0074 | [6 empty] | 0.32 | RHI DELTEK D99 |  | RHI JUSTAL DS1015
485 | 12003362 | 18.05.2020 | 163,8 | Ст4сп | Контракт | 38 | 150x150 | Открытая |  | 164,2 | 1,8 | 0,4 | 163.8 |  |  | 12 | 1571 | 1 | 5016 | 5425 | 5306 | 5384 | 5868 | 4624 | 165 | 12 | 3 | 1950 | 9 | 350 | 420 | 170 | [7 empty] | B 789/BC | 0,01 | 21:55:00 | 1541 | 21:55:00 | 1542 | 22:09:07 | 0.1851 | 0.1985 | 0.7088 | 0.0033 | 0.0137 | 0.0438 | 0.0164 | 0.0282 | 0.001 | 0.0014 | 0.0004 |  | 0.001 | 0.0025 | 0.0024 | 0.001 | 0.004 | [6 empty] | 0.316 | RHI DELTEK D99 |  | RHI JUSTAL DS1015
486 | 12003363 | 18.05.2020 | 168 | Ст4сп | Контракт | 39 | 150x150 | Открытая |  | 168,4 | 1,8 | 0,4 | 168 |  |  | 3 | 1565 | 1 | 5043 | 5453 | 5333 | 5413 | 5896 | 4652 | 165 | 12 | 3 | 1950 | 9 | 350 | 420 | 170 | [7 empty] | B 789/BC | 0,01 | 22:40:00 | 1542 | 22:40:00 | 1541 | 22:42:30 | 0.1831 | 0.1942 | 0.7055 | 0.0047 | 0.0097 | 0.0406 | 0.0145 | 0.0334 | 0.0011 | 0.0013 | 0.0005 | 0.0002 | 0.0008 | 0.0025 | 0.0028 | 0.0013 | 0.0047 | [6 empty] | 0.313 | RHI DELTEK D99 |  | RHI JUSTAL DS1015
487 | 12003364 | 18.05.2020 | 169,821 | Ст4сп | Контракт | 40 | 150x150 | Открытая |  | 175,921 | 1,8 | 0,4 | 175.521 | 3 |  | 1 | 1566 | 1 | 5070 | 5480 | 5363 | 5443 | 5925 | 4679 | 165 | 7 | 3 | 1950 | 9 | 350 | 420 | 170 | [7 empty] | B 789/BC | 0,01 | 23:25:00 | 1540 | 23:25:00 | 1542 | 23:31:44 | 0.1952 | 0.1948 | 0.6989 | 0.0042 | 0.0108 | 0.0403 | 0.0136 | 0.034 | 0.0012 | 0.0012 | 0.0004 |  | 0.001 | 0.0025 | 0.0022 | 0.0011 | 0.0046 | [6 empty] | 0.324 | RHI DELTEK D99 |  | RHI JUSTAL DS1015
488 | 12003365 | 19.05.2020 | 163,296 | Арм500 | ГОСТ 34028-2016 | 1 | 180x180 | Открытая |  | 164,596 | 1,8 | 0,4 | 164.196 |  |  | 5 | 1581 | 6 | 7326 | 8752 | 4092 | 8201 | 8257 | 4513 | 180 | 7 | 2 | 2155 | 8 | 260 | 300 | 110 | [7 empty] | B 789/BC | 0,14 | 2:15:00 | 1546 | 2:15:00 | 1550 | 2:22:57 | 0.1923 | 0.1521 | 0.4974 | 0.0031 | 0.0161 | 0.0487 | 0.0152 | 0.0318 | 0.0012 | 0.0015 | 0.0003 |  | 0.0008 | 0.0019 | 0.0019 | 0.0008 | 0.0043 | [6 empty] | 0.289 | RHI DELTEK D99 |  | RHI JUSTAL DS1015
502 | 12003379 | 19.05.2020 | 166,32 | Арм500 | ГОСТ 34028-2016 | 15 | 180x180 | Открытая |  | 166,72 | 1,8 | 0,4 | 166.32 |  |  | 1 | 1567 | 6 | 7715 | 9135 | 4476 | 8597 | 8639 | 4893 | 180 | 7 | 2 | 2155 | 9 | 320 | 380 | 130 | [7 empty] | B 789/BC | 0,02 | 13:25:00 | 1547 | 13:25:00 | 1543 | 13:46:05 | 0.2134 | 0.1964 | 1.0077 | 0.0049 | 0.0156 | 0.0578 | 0.0153 | 0.0289 | 0.0017 | 0.0015 | 0.0006 |  | 0.001 | 0.0034 | 0.002 | 0.0007 | 0.0041 | [6 empty] | 0.397 | RHI DELTEK D99 |  | RHI JUSTAL DS1015
503 | 12003380 | 19.05.2020 | 157,248 | Арм500 | ГОСТ 34028-2016 | 16 | 180x180 | Открытая |  | 157,648 | 1,8 | 0,4 | 157.248 |  |  | 5 | 1563 | 6 | 7742 | 9159 | 4503 | 8621 | 8666 | 4920 | 180 | 7 | 2 | 2155 | 9 | 320 | 380 | 130 | [7 empty] | B 789/BC | 0,01 | 14:10:00 | 1544 | 14:10:00 | 1541 | 14:23:17 | 0.2064 | 0.1795 | 1.0042 | 0.005 | 0.0131 | 0.0595 | 0.0264 | 0.0316 | 0.0018 | 0.0023 | 0.0006 |  | 0.0009 | 0.0032 | 0.002 | 0.0004 | 0.0048 | [6 empty] | 0.391 | RHI DELTEK D99 |  | RHI JUSTAL DS1015
504 | 12003381 | 19.05.2020 | 169,344 | Арм500 | ГОСТ 34028-2016 | 17 | 180x180 | Открытая |  | 169,744 | 1,8 | 0,4 | 169.344 |  |  | 6 | 1567 | 6 | 7772 | 9186 | 4530 | 8648 | 8696 | 4947 | 180 | 7 | 2 | 2155 | 9 | 320 | 380 | 130 | [7 empty] | B 789/BC | 0,01 | 14:55:00 | 1544 | 14:55:00 | 1545 | 15:13:20 | 0.1995 | 0.1888 | 1.0053 | 0.005 | 0.0136 | 0.0566 | 0.0179 | 0.0309 | 0.0017 | 0.0019 | 0.0005 |  | 0.0011 | 0.0033 | 0.0022 | 0.001 | 0.0043 | [6 empty] | 0.383 | RHI DELTEK D99 |  | RHI JUSTAL DS1015
361 | 12003238 | 14.05.2020 | 163,296 | Арм500 | ГОСТ 34028-2016 | 19 | 180x180 | Открытая |  | 163,696 | 1,8 | 0,4 | 163.296 |  |  | 11 | 1574 | 4 | 6351 | 2147 | 6442 | 6065 | 1563 | 4942 | 200 | 7 | 2 | 2155 | 9 | 310 | 330 | 110 | [9 empty] | 17:23:00 | 1541 | 17:23:00 | 1539 | 17:33:43 | 0.1873 | 0.1788 | 0.7044 | 0.0039 | 0.0151 | 0.0577 | 0.0188 | 0.0281 | 0.0014 | 0.0019 | 0.0006 | 0.0002 | 0.0007 | 0.0023 | 0.0016 | 0.0009 | 0.0077 | [6 empty] | 0.32 | RHI DELTEK D99 |  | RHI JUSTAL DS1015
366 | 12003243 | 14.05.2020 | 163,296 | 1018 | ASTM A510/A510M-18 | 24 | 180x180 | Открытая |  | 163,696 | 1,8 | 0,4 | 163.296 |  |  | 11 | 1565 | 4 | 6492 | 2290 | 6573 | 6194 | 1703 | 5085 | 180 | 7 | 2 | 2155 | 9 | 310 | 350 | 110 | [7 empty] | B 789/BC | 0,01 | 21:10:00 | 1541 | 21:10:00 | 1540 | 22:24:46 | 0.1764 | 0.1899 | 0.6471 | 0.0031 | 0.0177 | 0.0501 | 0.015 | 0.0324 | 0.0015 | 0.0014 | 0.0006 | 0.0004 | 0.001 | 0.0024 | 0.0025 | 0.0012 | 0.0035 | [6 empty] | 0.298 | RHI DELTEK D99 |  | RHI JUSTAL DS1015
368 | 12003245 | 14.05.2020 | 167,328 | 1018 | ASTM A510/A510M-18 | 26 | 180x180 | Открытая |  | 167,728 | 1,8 | 0,4 | 167.328 |  |  | 7 | 1563 | 4 | 6549 | 2347 | 6626 | 6249 | 1758 | 5140 | 180 | 7 | 2 | 2155 | 8 | 310 | 350 | 110 | [7 empty] | B 789/BC | 0,01 | 22:40:00 | 1541 | 22:40:00 | 1540 | 22:46:03 | 0.1804 | 0.1806 | 0.6561 | 0.0033 | 0.0174 | 0.0523 | 0.0152 | 0.0326 | 0.0015 | 0.0015 | 0.0006 | 0.0003 | 0.0009 | 0.0024 | 0.0024 | 0.0011 | 0.0053 | [6 empty] | 0.304 | RHI DELTEK D99 |  | RHI JUSTAL DS1015
375 | 12003252 | 15.05.2020 | 175,392 | 25Г2С | ГОСТ 5781-82 | 3 | 180x180 | Открытая |  | 175,792 | 1,8 | 0,4 | 175.392 |  |  | 11 | 1561 | 6 | 6739 | 2542 | 6826 | 6446 | 1951 | 5332 | 180 | 7 | 2 | 2155 | 9 | 230 | 250 | 80 | [7 empty] | B 789/BC | 0,02 | 4:55:00 | 1535 | 4:55:00 | 1534 | 5:01:52 | 0.2776 | 0.5788 | 1.5445 | 0.0057 | 0.016 | 0.0435 | 0.0153 | 0.0318 | 0.0014 | 0.0021 | 0.0007 | 0.0006 | 0.0023 | 0.0049 | 0.0035 | 0.001 | 0.0065 | [6 empty] | 0.593 | RHI DELTEK D99 |  | RHI JUSTAL DS1015
377 | 12003254 | 15.05.2020 | 163,296 | 25Г2С | ГОСТ 5781-82 | 5 | 180x180 | Открытая |  | 163,696 | 1,8 | 0,4 | 163.296 |  |  | 7 | 1557 | 6 | 6794 | 2597 | 6881 | 6501 | 2006 | 5390 | 180 | 7 | 2 | 2155 | 9 | 220 | 240 | 80 | [7 empty] | B 789/BC | 0,02 | 6:30:00 | 1533 | 6:30:00 | 1530 | 6:41:09 | 0.2779 | 0.5627 | 1.5451 | 0.007 | 0.0172 | 0.053 | 0.0192 | 0.0356 | 0.0014 | 0.002 | 0.0007 | 0.0006 | 0.0021 | 0.0051 | 0.0036 | 0.001 | 0.0067 | [6 empty] | 0.592 | RHI DELTEK D99 |  | RHI JUSTAL DS1015
381 | 12003258 | 15.05.2020 | 163,296 | 25Г2С | ГОСТ 5781-82 | 9 | 180x180 | Открытая |  | 163,696 | 1,8 | 0,4 | 163.296 |  |  | 1 | 1555 | 6 | 6905 | 2702 | 6992 | 6612 | 2117 | 5504 | 180 | 7 | 2 | 2155 | 9 | 220 | 240 | 90 | [7 empty] | B 789/BC | 0,02 | 9:30:00 | 1534 | 9:30:00 | 1535 | 9:56:58 | 0.2817 | 0.5537 | 1.5453 | 0.0055 | 0.0119 | 0.0473 | 0.0148 | 0.0306 | 0.0014 | 0.0012 | 0.0007 | 0.0003 | 0.002 | 0.0048 | 0.0035 | 0.0009 | 0.0071 | [6 empty] | 0.595 | RHI DELTEK D99 |  | RHI JUSTAL DS1015
383 | 12003260 | 15.05.2020 | 178,416 | 25Г2С | ГОСТ 5781-82 | 11 | 180x180 | Открытая |  | 178,816 | 1,8 | 0,4 | 178.416 |  |  | 10 | 1555 | 6 | 6963 | 2760 | 7047 | 6670 | 2175 | 5562 | 180 | 7 | 2 | 2155 | 9 | 220 | 240 | 90 | [7 empty] | B 789/BC | 0,02 | 10:55:00 | 1533 | 10:55:00 | 1533 | 11:12:59 | 0.2744 | 0.5555 | 1.5559 | 0.0055 | 0.0166 | 0.0458 | 0.0177 | 0.035 | 0.0024 | 0.0014 | 0.0007 | 0.0005 | 0.0022 | 0.005 | 0.0026 | 0.0008 | 0.0065 | [6 empty] | 0.589 | RHI DELTEK D99 |  | RHI JUSTAL DS1015
385 | 12003262 | 15.05.2020 | 166,32 | 25Г2С | ГОСТ 5781-82 | 13 | 180x180 | Открытая |  | 166,72 | 1,8 | 0,4 | 166.32 |  |  | 11 | 1556 | 6 | 7017 | 2814 | 7104 | 6724 | 2232 | 5619 | 180 | 7 | 2 | 2155 | 9 | 220 | 240 | 90 | [7 empty] | B 789/BC | 0,02 | 12:25:00 | 1538 | 12:25:00 | 1537 | 12:44:45 | 0.2715 | 0.5591 | 1.5677 | 0.0054 | 0.0111 | 0.0482 | 0.0153 | 0.0388 | 0.0021 | 0.0011 | 0.0007 | 0.0004 | 0.0023 | 0.0049 | 0.0038 | 0.0015 | 0.0066 | [6 empty] | 0.589 | RHI DELTEK D99 |  | RHI JUSTAL DS1015
390 | 12003267 | 15.05.2020 | 163,296 | 25Г2С | ГОСТ 5781-82 | 18 | 180x180 | Открытая |  | 163,696 | 1,8 | 0,4 | 163.296 |  |  |  | 1555 | 6 | 7156 | 2953 | 7237 | 6860 | 2371 | 5761 | 180 | 7 | 2 | 2155 | 9 | 220 | 240 | 90 | [7 empty] | B 789/BC | 0,01 | 16:00:00 | 1530 | 16:00:00 | 1529 | 16:22:34 | 0.2803 | 0.5627 | 1.5469 | 0.0089 | 0.0114 | 0.0337 | 0.0136 | 0.0323 | 0.0019 | 0.001 | 0.0006 | 0.0004 | 0.0021 | 0.0048 | 0.0027 | 0.0009 | 0.0073 | [6 empty] | 0.594 | RHI DELTEK D99 |  | RHI JUSTAL DS1015
445 | 12003322 | 17.05.2020 | 163,296 | Арм500 | ГОСТ 34028-2016 | 31 | 180x180 | Открытая |  | 163,696 | 1,8 | 0,4 | 163.296 |  |  | 3 | 1569 | 7 | 8623 | 4429 | 8735 | 8351 | 3861 | 7246 | 180 | 7 | 2 | 2155 | 9 | 310 | 350 | 110 | [7 empty] | B 789/BC | 0,02 | 11:22:00 | 1548 | 11:22:00 | 1547 | 11:32:29 | 0.1867 | 0.1861 | 0.6981 | 0.0064 | 0.0132 | 0.0352 | 0.0143 | 0.0294 | 0.0013 | 0.0018 | 0.0004 |  | 0.0008 | 0.0024 | 0.0023 | 0.0008 | 0.0052 | [6 empty] | 0.314 | RHI DELTEK D99 |  | RHI JUSTAL DS1015 |  | Сбой в работе шлеппера (отключили клеймитель заготовок)
446 | 12003323 | 17.05.2020 | 166,32 | Арм500 | ГОСТ 34028-2016 | 32 | 180x180 | Открытая |  | 166,72 | 1,8 | 0,4 | 166.32 |  |  | 12 | 1568 | 7 | 8650 | 4456 | 8762 | 8378 | 3891 | 7273 | 180 | 7 | 2 | 2155 | 8 | 310 | 350 | 110 | [7 empty] | B 789/BC | 0,01 | 12:10:00 | 1544 | 12:10:00 | 1544 | 12:12:01 | 0.1849 | 0.1835 | 0.696 | 0.007 | 0.0209 | 0.0404 | 0.0137 | 0.0319 | 0.0012 | 0.0013 | 0.0004 | 0.0001 | 0.0007 | 0.0024 | 0.0023 | 0.0005 | 0.0043 | [6 empty] | 0.313 | RHI DELTEK D99 |  | RHI JUSTAL DS1015 |  | Сбой в работе шлеппера (отключили клеймитель заготовок)
447 | 12003324 | 17.05.2020 | 172,217 | Арм500 | ГОСТ 34028-2016 | 33 | 180x180 | Открытая |  | 178,017 | 1,8 | 0,4 | 177.617 | 2,7 |  | 11 | 1568 | 7 | 8677 | 4487 | 8792 | 8408 | 3918 | 7300 | 180 | 7 | 2 | 2155 | 9 | 310 | 350 | 110 | [7 empty] | B 789/BC | 0,02 | 12:53:00 | 1546 | 12:53:00 | 1548 | 12:59:17 | 0.1868 | 0.1747 | 0.6896 | 0.0072 | 0.0231 | 0.0463 | 0.0152 | 0.0324 | 0.0012 | 0.0017 | 0.0004 | 0.0001 | 0.0007 | 0.0025 | 0.002 | 0.0006 | 0.0053 | [6 empty] | 0.315 | RHI DELTEK D99 |  | RHI JUSTAL DS1015 |  | Сбой в работе шлеппера (отключили клеймитель заготовок)
461 | 12003338 | 18.05.2020 | 168 | Ст4сп | Контракт | 14 | 150x150 | Открытая |  | 168,4 | 1,8 | 0,4 | 168 |  |  | 3 | 1568 | 1 | 4362 | 4774 | 4640 | 4720 | 5207 | 3957 | 165 | 13 | 3 | 1950 | 9 | 360 | 450 | 190 | [7 empty] | B 789/BC | 0,03 | 4:06:00 | 1543 | 4:06:00 | 1541 | 4:16:46 | 0.1815 | 0.189 | 0.6884 | 0.0014 | 0.0127 | 0.0559 | 0.0156 | 0.0323 | 0.0012 | 0.0013 | 0.0004 | 0.0001 | 0.0008 | 0.0021 | 0.0017 | 0.0004 | 0.0045 | [6 empty] | 0.311 | RHI DELTEK D99 |  | RHI JUSTAL DS1015
462 | 12003339 | 18.05.2020 | 163,8 | Ст4сп | Контракт | 15 | 150x150 | Открытая |  | 164,2 | 1,8 | 0,4 | 163.8 |  |  | 1 | 1565 | 1 | 4390 | 4802 | 4668 | 4748 | 5234 | 3984 | 165 | 13 | 3 | 1950 | 9 | 360 | 450 | 190 | [7 empty] | B 789/BC | 0,01 | 4:51:00 | 1538 | 4:51:00 | 1539 | 5:06:40 | 0.1894 | 0.2036 | 0.6919 | 0.0016 | 0.0136 | 0.0517 | 0.0158 | 0.033 | 0.0013 | 0.0011 | 0.0004 | 0.0002 | 0.0009 | 0.0021 | 0.0019 | 0.0006 | 0.0039 | [6 empty] | 0.319 | RHI DELTEK D99 |  | RHI JUSTAL DS1015
463 | 12003340 | 18.05.2020 | 170,1 | Ст4сп | Контракт | 16 | 150x150 | Открытая |  | 170,5 | 1,8 | 0,4 | 170.1 |  |  | 5 | 1566 | 1 | 4417 | 4831 | 4695 | 4775 | 5264 | 4013 | 165 | 13 | 3 | 1950 | 9 | 360 | 450 | 190 | [7 empty] | B 789/BC | 0,02 | 5:34:00 | 1542 | 5:34:00 | 1541 | 5:54:28 | 0.1872 | 0.1904 | 0.6898 | 0.0012 | 0.0104 | 0.0443 | 0.0115 | 0.014 | 0.0004 | 0.0004 | 0.0004 |  | 0.0008 | 0.0021 | 0.0021 | 0.0005 | 0.0058 | [6 empty] | 0.313 | RHI DELTEK D99 |  | RHI JUSTAL DS1015
476 | 12003353 | 18.05.2020 | 165,9 | Ст4сп | Контракт | 29 | 150x150 | Открытая |  | 166,3 | 1,8 | 0,4 | 165.9 |  |  | 3 | 1566 | 1 | 4770 | 5180 | 5054 | 5132 | 5618 | 4372 | 165 | 11 | 3 | 1950 | 9 | 360 | 450 | 190 | [9 empty] | 15:09:00 | 1545 | 15:09:00 | 1544 | 15:16:42 | 0.1829 | 0.1757 | 0.7089 | 0.0015 | 0.0158 | 0.0442 | 0.0158 | 0.032 | 0.0012 | 0.0015 | 0.0004 | 0.0001 | 0.0007 | 0.0023 | 0.0019 | 0.0006 | 0.0058 | [6 empty] | 0.314 | RHI DELTEK D99 |  | RHI JUSTAL DS1015
477 | 12003354 | 18.05.2020 | 165,9 | Ст4сп | Контракт | 30 | 150x150 | Открытая |  | 166,3 | 1,8 | 0,4 | 165.9 |  |  | 1 | 1568 | 1 | 4797 | 5207 | 5081 | 5161 | 5646 | 4400 | 165 | 11 | 3 | 1950 | 9 | 360 | 450 | 190 | [9 empty] | 15:56:00 | 1548 | 15:56:00 | 1547 | 16:02:12 | 0.1852 | 0.1871 | 0.7055 | 0.0017 | 0.0147 | 0.0507 | 0.0165 | 0.033 | 0.0011 | 0.0017 | 0.0004 | 0.0002 | 0.0008 | 0.0022 | 0.0023 | 0.0007 | 0.0054 | [6 empty] | 0.317 | RHI DELTEK D99 |  | RHI JUSTAL DS1015
478 | 12003355 | 18.05.2020 | 172,2 | Ст4сп | Контракт | 31 | 150x150 | Открытая |  | 172,6 | 1,8 | 0,4 | 172.2 |  |  | 5 | 1566 | 1 | 4824 | 5236 | 5111 | 5189 | 5675 | 4429 | 165 | 11 | 3 | 1950 | 9 | 360 | 450 | 190 | [9 empty] | 16:40:00 | 1543 | 16:40:00 | 1543 | 16:47:45 | 0.2022 | 0.1873 | 0.6902 | 0.0019 | 0.0149 | 0.0512 | 0.0149 | 0.0314 | 0.0011 | 0.0011 | 0.0003 |  | 0.0007 | 0.0021 | 0.0017 | 0.0006 | 0.0045 | [6 empty] | 0.331 | RHI DELTEK D99 |  | RHI JUSTAL DS1015
505 | 12003382 | 19.05.2020 | 166,32 | Арм500 | ГОСТ 34028-2016 | 18 | 180x180 | Открытая |  | 166,72 | 1,8 | 0,4 | 166.32 |  |  | 12 | 1567 | 6 | 7800 | 9214 | 4561 | 8676 | 8724 | 4975 | 180 | 7 | 2 | 2155 | 9 | 320 | 380 | 130 | [7 empty] | B 789/BC | 0,01 | 17:40:00 | 1547 | 17:40:00 | 1544 | 15:53:21 | 0.196 | 0.1825 | 0.9886 | 0.0052 | 0.0132 | 0.0543 | 0.0171 | 0.0314 | 0.0016 | 0.0016 | 0.0005 |  | 0.001 | 0.0032 | 0.002 | 0.0007 | 0.004 | [6 empty] | 0.376 | RHI DELTEK D99 |  | RHI JUSTAL DS1015
518 | 12003396 | 20.05.2020 | 169,344 | Арм500 | ГОСТ 34028-2016 | 3 | 180x180 | Открытая |  | 169,744 | 1,8 | 0,4 | 169.344 |  |  | 6 | 1575 | 5 | 8147 | 9564 | 4910 | 9031 | 9071 | 5321 | 200 | 7 | 2 | 2155 | 9 | 320 | 350 | 110 | [9 empty] | 3:21:00 | 1545 | 3:21:00 | 1542 | 3:44:23 | 0.1914 | 0.1813 | 1.0009 | 0.0086 | 0.0172 | 0.0361 | 0.015 | 0.0315 | 0.0011 | 0.0013 | 0.0005 |  | 0.0007 | 0.0033 | 0.0019 | 0.0009 | 0.005 | [6 empty] | 0.369 | RHI DELTEK D99 |  | RHI JUSTAL DS1015
519 | 12003394 | 20.05.2020 | 163,296 | Арм500 | ГОСТ 34028-2016 | 4 | 180x180 | Открытая |  | 163,696 | 1,8 | 0,4 | 163.296 |  |  | 2 | 1572 | 5 | 8174 | 9591 | 4937 | 9058 | 9098 | 5348 | 200 | 7 | 2 | 2155 | 9 | 320 | 350 | 110 | [9 empty] | 4:04:00 | 1545 | 4:04:00 | 1543 | 4:11:22 | 0.1958 | 0.177 | 0.9991 | 0.0082 | 0.0168 | 0.0369 | 0.0149 | 0.0309 | 0.0011 | 0.0011 | 0.0005 |  | 0.0008 | 0.0032 | 0.0018 | 0.0008 | 0.0044 | [6 empty] | 0.374 | RHI DELTEK D99 |  | RHI JUSTAL DS1015
520 | 12003397 | 20.05.2020 | 163,296 | Арм500 | ГОСТ 34028-2016 | 5 | 180x180 | Открытая |  | 163,696 | 1,8 | 0,4 | 163.296 |  |  | 12 | 1571 | 5 | 8202 | 9619 | 4965 | 9085 | 9125 | 5375 | 200 | 7 | 2 | 2155 | 9 | 320 | 350 | 110 | [9 empty] | 4:48:00 | 1538 | 4:48:00 | 1538 | 4:58:40 | 0.1944 | 0.1863 | 0.9988 | 0.003 | 0.013 | 0.0499 | 0.0145 | 0.0292 | 0.001 | 0.0012 | 0.0005 |  | 0.0009 | 0.003 | 0.0023 | 0.0011 | 0.0053 | [6 empty] | 0.375 | RHI DELTEK D99 |  | RHI JUSTAL DS1015
521 | 12003398 | 20.05.2020 | 163,296 | Арм500 | ГОСТ 34028-2016 | 6 | 180x180 | Открытая |  | 163,696 | 1,8 | 0,4 | 163.296 |  |  | 3 | 1571 | 5 | 8226 | 9646 | 4995 | 9113 | 9153 | 5403 | 200 | 7 | 2 | 2155 | 9 | 320 | 350 | 110 | [9 empty] | 5:31:00 | 1539 | 5:31:00 | 1542 | 5:44:16 | 0.1889 | 0.177 | 0.9993 | 0.0034 | 0.0135 | 0.0515 | 0.0128 | 0.03 | 0.001 | 0.0012 | 0.0004 |  | 0.0008 | 0.0031 | 0.0039 | 0.0006 | 0.0069 | [6 empty] | 0.369 | RHI DELTEK D99 |  | RHI JUSTAL DS1015
535 | 12003412 | 20.05.2020 | 167,328 | Арм240 | ГОСТ 34028-2016 | 20 | 180x180 | Открытая |  | 167,728 | 1,8 | 0,4 | 167.328 |  |  | 12 | 1569 | 5 | 8603 | 10025 | 5386 | 9511 | 5225 | 5769 | 190 | 7 | 2 | 2155 | 9 | 290 | 320 | 100 | [7 empty] | B 789/BC | 0,01 | 16:03:00 | 1544 | 16:03:00 | 1543 | 16:17:58 | 0.1786 | 0.1619 | 0.4932 | 0.0024 | 0.009 | 0.0373 | 0.0116 | 0.0299 | 0.0011 | 0.0011 | 0.0004 | 0.0001 | 0.0007 | 0.0018 | 0.0021 | 0.0009 | 0.0059 | [7 empty] | RHI DELTEK D99 |  | RHI JUSTAL DS1015
536 | 12003413 | 20.05.2020 | 165,312 | Арм240 | ГОСТ 34028-2016 | 21 | 180x180 | Открытая |  | 165,712 | 1,8 | 0,4 | 165.312 |  |  | 9 | 1581 | 5 | 8629 | 10053 | 5414 | 9540 | 5254 | 5796 | 180 | 7 | 2 | 2155 | 9 | 280 | 310 | 95 | [7 empty] | B 789/BC | 0,01 | 16:53:00 | 1546 | 16:53:00 | 1546 | 17:04:17 | 0.1784 | 0.1506 | 0.4939 | 0.0047 | 0.0097 | 0.0323 | 0.0133 | 0.0319 | 0.0012 | 0.0012 | 0.0003 |  | 0.0007 | 0.0016 | 0.0024 | 0.0015 | 0.0054 | [7 empty] | RHI DELTEK D99 |  | RHI JUSTAL DS1015
537 | 12003414 | 20.05.2020 | 167,328 | Арм240 | ГОСТ 34028-2016 | 22 | 180x180 | Открытая |  | 167,728 | 1,8 | 0,4 | 167.328 |  |  | 6 | 1569 | 5 | 8657 | 10079 | 5442 | 9570 | 5280 | 5824 | 180 | 7 | 2 | 2155 | 9 | 280 | 310 | 95 | [7 empty] | B 789/BC | 0,01 | 17:44:00 | 1549 | 17:44:00 | 1547 | 17:59:27 | 0.1854 | 0.1555 | 0.4996 | 0.0018 | 0.0135 | 0.0315 | 0.0133 | 0.0305 | 0.0012 | 0.001 | 0.0003 |  | 0.0008 | 0.0018 | 0.0032 | 0.0012 | 0.0037 | [7 empty] | RHI DELTEK D99 |  | RHI JUSTAL DS1015
538 | 12003415 | 20.05.2020 | 165,312 | Арм240 | ГОСТ 34028-2016 | 23 | 180x180 | Открытая |  | 165,712 | 1,8 | 0,4 | 165.312 |  |  | 2 | 1567 | 5 | 8685 | 10107 | 5468 | 9598 | 5308 | 5850 | 190 | 7 | 2 | 2155 | 9 | 290 | 320 | 110 | [7 empty] | B 789/BC | 0,01 | 18:35:00 | 1543 | 18:35:00 | 1540 | 18:52:17 | 0.1862 | 0.1562 | 0.5022 | 0.0019 | 0.0122 | 0.0365 | 0.0135 | 0.0264 | 0.0011 | 0.001 | 0.0003 |  | 0.0007 | 0.0016 | 0.0029 | 0.0009 | 0.0043 | [7 empty] | RHI DELTEK D99 |  | RHI JUSTAL DS1015
318 | 12003195 | 13.05.2020 | 163,296 | Арм500 | ГОСТ 34028-2016 | 14 | 180x180 | Открытая |  | 163,696 | 1,8 | 0,4 | 163.296 |  |  | 1 | 1571 | 1 | 5171 | 964 | 5271 | 4900 | 381 | 3757 | 180 | 7 | 2 | 2155 | 9 | 320 | 380 | 130 | [7 empty] | B 789/BC | 0,01 | 9:47:00 | 1545 | 9:47:00 | 1546 | 9:55:05 | 0.1885 | 0.1872 | 0.7252 | 0.0029 | 0.0152 | 0.0383 | 0.0071 | 0.0192 | 0.0006 | 0.0008 | 0.0004 |  | 0.0008 | 0.0024 | 0.0022 | 0.0005 | 0.0054 | [6 empty] | 0.319 | RHI DELTEK D99 |  | RHI JUSTAL DS1015
320 | 12003197 | 13.05.2020 | 169,344 | Арм500 | ГОСТ 34028-2016 | 16 | 180x180 | Открытая |  | 169,744 | 1,8 | 0,4 | 169.344 |  |  | 10 | 1572 | 1 | 5225 | 1021 | 5328 | 4957 | 435 | 3811 | 180 | 7 | 2 | 2155 | 9 | 320 | 380 | 130 | [7 empty] | B 789/BC | 0,01 | 11:11:00 | 1546 | 11:11:00 | 1547 | 11:13:44 | 0.1866 | 0.1822 | 0.7091 | 0.0033 | 0.012 | 0.037 | 0.0074 | 0.0163 | 0.0005 | 0.0007 | 0.0004 |  | 0.0008 | 0.0024 | 0.0019 | 0.0008 | 0.0059 | [6 empty] | 0.314 | RHI DELTEK D99 |  | RHI JUSTAL DS1015
324 | 12003201 | 13.05.2020 | 166,32 | Арм500 | ГОСТ 34028-2016 | 20 | 180x180 | Открытая |  | 166,72 | 1,8 | 0,4 | 166.32 |  |  | 7 | 1580 | 1 | 5334 | 1133 | 5440 | 5069 | 544 | 3917 | 180 | 7 | 2 | 2155 | 9 | 320 | 380 | 130 | [7 empty] | B 789/BC | 0,01 | 14:00:00 | 1550 | 14:00:00 | 1550 | 14:03:18 | 0.1957 | 0.1896 | 0.7278 | 0.0061 | 0.0185 | 0.0596 | 0.0197 | 0.0316 | 0.0012 | 0.0027 | 0.0005 | 0.0003 | 0.0009 | 0.0026 | 0.002 | 0.001 | 0.0052 | [6 empty] | 0.333 | RHI DELTEK D99 |  | RHI JUSTAL DS1015
326 | 12003203 | 13.05.2020 | 160,272 | Арм500 | ГОСТ 34028-2016 | 22 | 180x180 | Открытая |  | 160,672 | 1,8 | 0,4 | 160.272 |  |  | 2 | 1569 | 1 | 5391 | 1187 | 5494 | 5120 | 598 | 3971 | 180 | 7 | 2 | 2155 | 9 | 310 | 350 | 110 | [7 empty] | B 789/BC | 0,01 | 15:25:00 | 1547 | 15:25:00 | 1550 | 15:29:51 | 0.1963 | 0.1929 | 0.6844 | 0.0035 | 0.0119 | 0.0432 | 0.0164 | 0.035 | 0.0011 | 0.0018 | 0.0005 | 0.0001 | 0.0009 | 0.0025 | 0.0024 | 0.0022 | 0.0062 | [6 empty] | 0.323 | RHI DELTEK D99 |  | RHI JUSTAL DS1015
333 | 12003210 | 13.05.2020 | 163,296 | Арм500 | ГОСТ 34028-2016 | 29 | 180x180 | Открытая |  | 163,696 | 1,8 | 0,4 | 163.296 |  |  | 1 | 1570 | 1 | 5582 | 1384 | 5685 | 5308 | 792 | 4168 | 180 | 7 | 2 | 2155 | 9 | 310 | 350 | 110 | [7 empty] | B 789/BC | 0,01 | 20:21:00 | 1548 | 20:21:00 | 1544 | 20:36:13 | 0.1852 | 0.184 | 0.7159 | 0.0017 | 0.0163 | 0.0472 | 0.0151 | 0.0351 | 0.0014 | 0.0012 | 0.0005 | 0.0003 | 0.0008 | 0.0024 | 0.002 | 0.0008 | 0.0064 | [6 empty] | 0.318 | RHI DELTEK D99 |  | RHI JUSTAL DS1015
335 | 12003212 | 13.05.2020 | 166,32 | Арм500 | ГОСТ 34028-2016 | 31 | 180x180 | Открытая |  | 166,72 | 1,8 | 0,4 | 166.32 |  |  | 10 | 1560 | 1 | 5639 | 1438 | 5739 | 5362 | 849 | 4222 | 180 | 7 | 2 | 2155 | 9 | 320 | 350 | 110 | [7 empty] | B 789/BC | 0,01 | 21:46:00 | 1538 | 21:46:00 | 1542 | 21:59:56 | 0.1872 | 0.1796 | 0.7192 | 0.0013 | 0.0171 | 0.0491 | 0.0148 | 0.0339 | 0.0013 | 0.0017 | 0.0005 | 0.0003 | 0.0009 | 0.0024 | 0.0021 | 0.0005 | 0.0049 | [6 empty] | 0.321 | RHI DELTEK D99 |  | RHI JUSTAL DS1015
342 | 12003219 | 14.05.2020 | 166,22 | Арм500 | ГОСТ 34028-2016 | 38 | 180x180 | Открытая |  | 172,52 | 1,8 | 0,4 | 172.12 | 3,6 |  | 11 | 1569 | 1 | 5827 | 1635 | 5936 | 5556 | 1043 | 4419 | 180 | 7 | 2 | 2155 | 9 | 320 | 350 | 110 | [7 empty] | B 789/BC | 0,01 | 2:55:00 | 1545 | 2:55:00 | 1548 | 3:10:31 | 0.1878 | 0.1812 | 0.7062 | 0.0026 | 0.0142 | 0.0516 | 0.0175 | 0.0297 | 0.0012 | 0.0016 | 0.0005 |  | 0.0007 | 0.0023 | 0.0021 | 0.0008 | 0.0096 | [6 empty] | 0.32 | RHI DELTEK D99 |  | RHI JUSTAL DS1015
344 | 12003221 | 14.05.2020 | 157,248 | Арм500 | ГОСТ 34028-2016 | 2 | 180x180 | Открытая |  | 157,648 | 1,8 | 0,4 | 157.248 |  |  | 10 | 1569 | 4 | 5881 | 1686 | 5987 | 5607 | 1097 | 4473 | 180 | 7 | 2 | 2155 | 9 | 320 | 350 | 110 | [7 empty] | B 789/BC | 0,02 | 5:05:00 | 1547 | 5:05:00 | 1544 | 5:16:03 | 0.1925 | 0.2028 | 0.6903 | 0.0039 | 0.01 | 0.0368 | 0.0147 | 0.0278 | 0.001 | 0.0012 | 0.0005 | 0.0006 | 0.0009 | 0.0024 | 0.0021 | 0.0012 | 0.0088 | [6 empty] | 0.318 | RHI DELTEK D99 |  | RHI JUSTAL DS1015
349 | 12003226 | 14.05.2020 | 161,28 | Ст3сп | ГОСТ 380-2005 | 7 | 180x180 | Открытая |  | 161,68 | 1,8 | 0,4 | 161.28 |  |  | 7 | 1570 | 4 | 6019 | 1821 | 6122 | 5742 | 1237 | 4610 | 200 | 7 | 2 | 2155 | 9 | 310 | 330 | 110 | [9 empty] | 8:39:00 | 1546 | 8:39:00 | 1545 | 8:58:45 | 0.1777 | 0.1767 | 0.5361 | 0.0024 | 0.0126 | 0.0478 | 0.0129 | 0.0384 | 0.0012 | 0.0014 | 0.0005 | 0.0002 | 0.0007 | 0.0018 | 0.0017 | 0.0007 | 0.0049 | [7 empty] | RHI DELTEK D99 |  | RHI JUSTAL DS1015
392 | 12003269 | 15.05.2020 | 166,32 | 25Г2С | ГОСТ 5781-82 | 20 | 180x180 | Открытая |  | 166,72 | 1,8 | 0,4 | 166.32 |  |  | 7 | 1555 | 6 | 7214 | 3008 | 7295 | 6915 | 2429 | 5819 | 180 | 7 | 2 | 2155 | 9 | 220 | 240 | 90 | [7 empty] | B 789/BC | 0,01 | 17:30:00 | 1534 | 17:30:00 | 1532 | 17:46:00 | 0.2853 | 0.5806 | 1.5308 | 0.0121 | 0.0126 | 0.0375 | 0.0155 | 0.0323 | 0.0012 | 0.0018 | 0.0007 | 0.0023 | 0.0023 | 0.0049 | 0.0029 | 0.0006 | 0.0072 | [6 empty] | 0.598 | RHI DELTEK D99 |  | RHI JUSTAL DS1015
399 | 12003276 | 15.05.2020 | 159,264 | 1018 | ASTM A510/A510M-18 | 5 | 180x180 | Открытая |  | 159,664 | 1,8 | 0,4 | 159.264 |  |  | 12 | 1585 | 5 | 7401 | 3190 | 7483 | 7101 | 2617 | 6007 | 180 | 7 | 2 | 2155 | 9 | 270 | 300 | 100 | [9 empty] | 0:24:00 | 1545 | 0:24:00 | 1546 | 0:17:37 | 0.1885 | 0.1848 | 0.7089 | 0.0036 | 0.0092 | 0.0319 | 0.0147 | 0.029 | 0.0012 | 0.0015 | 0.0004 | 0.0003 | 0.0008 | 0.002 | 0.0017 | 0.0013 | 0.0062 | [6 empty] | 0.317 | RHI DELTEK D99 |  | RHI JUSTAL DS1015
401 | 12003278 | 16.05.2020 | 155,232 | 1018 | ASTM A510/A510M-18 | 7 | 180x180 | Открытая |  | 155,632 | 1,8 | 0,4 | 155.232 |  |  | 1 | 1573 | 5 | 7453 | 3244 | 7537 | 7155 | 2669 | 6059 | 180 | 7 | 2 | 2155 | 9 | 270 | 300 | 100 | [9 empty] | 1:36:00 | 1544 | 1:36:00 | 1541 | 1:42:50 | 0.1932 | 0.1885 | 0.7337 | 0.0027 | 0.0178 | 0.0458 | 0.0151 | 0.032 | 0.0012 | 0.0016 | 0.0004 | 0.0001 | 0.0009 | 0.0022 | 0.0024 | 0.0008 | 0.0054 | [6 empty] | 0.329 | RHI DELTEK D99 |  | RHI JUSTAL DS1015
406 | 12003283 | 16.05.2020 | 163,296 | Арм500 | ГОСТ 34028-2016 | 12 | 180x180 | Открытая |  | 163,696 | 1,8 | 0,4 | 163.296 |  |  | 5 | 1577 | 5 | 7585 | 3375 | 7676 | 7292 | 2802 | 6192 | 200 | 7 | 2 | 2155 | 9 | 310 | 340 | 110 | [9 empty] | 5:36:00 | 1548 | 5:36:00 | 1549 | 5:48:06 | 0.1919 | 0.1998 | 0.7107 | 0.0035 | 0.0089 | 0.0324 | 0.0156 | 0.0278 | 0.0013 | 0.0018 | 0.0004 |  | 0.0009 | 0.0023 | 0.0026 | 0.0009 | 0.006 | [6 empty] | 0.321 | RHI DELTEK D99 |  | RHI JUSTAL DS1015
408 | 12003285 | 16.05.2020 | 166,32 | Арм500 | ГОСТ 34028-2016 | 14 | 180x180 | Открытая |  | 166,72 | 1,8 | 0,4 | 166.32 |  |  | 12 | 1567 | 5 | 7637 | 3433 | 7731 | 7350 | 2857 | 6247 | 200 | 7 | 2 | 2155 | 9 | 310 | 340 | 110 | [9 empty] | 7:03:00 | 1545 | 7:03:00 | 1545 | 7:12:02 | 0.2031 | 0.1788 | 0.6963 | 0.0044 | 0.0118 | 0.0362 | 0.017 | 0.0297 | 0.0016 | 0.0019 | 0.0004 | 0.0002 | 0.0008 | 0.0023 | 0.0023 | 0.0009 | 0.0044 | [6 empty] | 0.33 | RHI DELTEK D99 |  | RHI JUSTAL DS1015
410 | 12003287 | 16.05.2020 | 166,32 | Арм500 | ГОСТ 34028-2016 | 16 | 180x180 | Открытая |  | 166,72 | 1,8 | 0,4 | 166.32 |  |  | 11 | 1567 | 5 | 7691 | 3487 | 7788 | 7404 | 2911 | 6301 | 200 | 7 | 2 | 2155 | 9 | 320 | 350 | 110 | [7 empty] | B 789/BC | 0,01 | 8:35:00 | 1543 | 8:35:00 | 1546 | 8:48:46 | 0.1897 | 0.1789 | 0.7123 | 0.0046 | 0.009 | 0.032 | 0.0157 | 0.0352 | 0.0011 | 0.0018 | 0.0004 | 0.0002 | 0.0007 | 0.0024 | 0.0018 | 0.0008 | 0.0064 | [6 empty] | 0.319 | RHI DELTEK D99 |  | RHI JUSTAL DS1015 |  | Прожиг шибера
415 | 12003292 | 16.05.2020 | 155,232 | 1018 | ASTM A510/A510M-18 | 1 | 180x180 | Открытая |  | 156,532 | 1,8 | 0,4 | 156.132 |  |  | 10 | 1600 | 7 | 7818 | 3619 | 7926 | 7545 | 3046 | 6430 | 180 | 7 | 2 | 2155 | 8 | 260 | 280 | 100 | [7 empty] | B 789/BC | 0,15 | 12:54:00 | 1548 | 12:54:00 | 1554 | 13:03:20 | 0.1728 | 0.1637 | 0.6746 | 0.0031 | 0.0091 | 0.0339 | 0.012 | 0.0323 | 0.0013 | 0.0013 | 0.0005 |  | 0.0007 | 0.0023 | 0.0018 | 0.0007 | 0.0052 | [6 empty] | 0.296 | RHI DELTEK D99 |  | RHI JUSTAL DS1015
417 | 12003294 | 16.05.2020 | 159,264 | 1018 | ASTM A510/A510M-18 | 3 | 180x180 | Открытая |  | 159,664 | 1,8 | 0,4 | 159.264 |  |  | 11 | 1576 | 7 | 7872 | 3674 | 7981 | 7600 | 3101 | 6484 | 180 | 7 | 2 | 2155 | 8 | 290 | 320 | 110 | [7 empty] | B 789/BC | 0,01 | 14:29:00 | 1546 | 14:29:00 | 1545 | 14:58:11 | 0.1745 | 0.1823 | 0.7106 | 0.0029 | 0.0085 | 0.0291 | 0.0164 | 0.0283 | 0.0012 | 0.0013 | 0.0005 |  | 0.0007 | 0.0023 | 0.0023 | 0.0009 | 0.0057 | [6 empty] | 0.302 | RHI DELTEK D99 |  | RHI JUSTAL DS1015
424 | 12003301 | 16.05.2020 | 157,248 | 1018 | ASTM A510/A510M-18 | 10 | 180x180 | Открытая |  | 157,648 | 1,8 | 0,4 | 157.248 |  |  | 1 | 1576 | 7 | 8058 | 3861 | 8170 | 7789 | 3284 | 6672 | 180 | 7 | 2 | 2155 | 8 | 290 | 320 | 100 | [7 empty] | B 789/BC | 0,01 | 20:10:00 | 1549 | 20:10:00 | 1545 | 20:26:21 | 0.1841 | 0.1839 | 0.7099 | 0.0033 | 0.0107 | 0.0512 | 0.0154 | 0.0382 | 0.001 | 0.0016 | 0.0005 | 0.0003 | 0.0008 | 0.0026 | 0.0023 | 0.0009 | 0.0047 | [6 empty] | 0.317 | RHI DELTEK D99 |  | RHI JUSTAL DS1015
479 | 12003356 | 18.05.2020 | 161,7 | Ст4сп | Контракт | 32 | 150x150 | Открытая |  | 162,1 | 1,8 | 0,4 | 161.7 |  |  | 6 | 1563 | 1 | 4852 | 5262 | 5138 | 5216 | 5702 | 4456 | 165 | 11 | 3 | 1950 | 9 | 360 | 450 | 190 | [9 empty] | 17:26:00 | 1539 | 17:26:00 | 1537 | 17:31:54 | 0.1955 | 0.1807 | 0.698 | 0.0023 | 0.0133 | 0.0456 | 0.017 | 0.0277 | 0.0013 | 0.0014 | 0.0004 | 0.0001 | 0.0007 | 0.0021 | 0.0019 | 0.0005 | 0.0045 | [6 empty] | 0.325 | RHI DELTEK D99 |  | RHI JUSTAL DS1015
480 | 12003357 | 18.05.2020 | 165,9 | Ст4сп | Контракт | 33 | 150x150 | Открытая |  | 166,3 | 1,8 | 0,4 | 165.9 |  |  | 12 | 1575 | 1 | 4879 | 5289 | 5165 | 5245 | 5730 | 4484 | 165 | 11 | 3 | 1950 | 9 | 360 | 450 | 190 | [9 empty] | 18:10:00 | 1544 | 18:10:00 | 1543 | 18:20:07 | 0.1846 | 0.1793 | 0.6986 | 0.0026 | 0.0133 | 0.0466 | 0.0149 | 0.0275 | 0.0015 | 0.0013 | 0.0004 |  | 0.0008 | 0.0021 | 0.0022 | 0.0008 | 0.0033 | [6 empty] | 0.314 | RHI DELTEK D99 |  | RHI JUSTAL DS1015
493 | 12003370 | 19.05.2020 | 165,312 | Арм500 | ГОСТ 34028-2016 | 6 | 180x180 | Открытая |  | 165,712 | 1,8 | 0,4 | 165.312 |  |  | 5 | 1579 | 6 | 7465 | 8885 | 4229 | 8342 | 8394 | 4648 | 180 | 7 | 2 | 2155 | 9 | 260 | 290 | 100 | [7 empty] | B 789/BC | 0,01 | 6:35:00 | 1549 | 6:35:00 | 1551 | 6:43:31 | 0.1931 | 0.1315 | 0.5009 | 0.004 | 0.0113 | 0.0435 | 0.016 | 0.0367 | 0.0011 | 0.0015 | 0.0004 | 0.0001 | 0.0006 | 0.0022 | 0.0014 | 0.0007 | 0.0041 | [6 empty] | 0.29 | RHI DELTEK D99 |  | RHI JUSTAL DS1015
494 | 12003371 | 19.05.2020 | 165,312 | Арм500 | ГОСТ 34028-2016 | 7 | 180x180 | Открытая |  | 165,712 | 1,8 | 0,4 | 165.312 |  |  | 6 | 1579 | 6 | 7491 | 8913 | 4255 | 8370 | 8422 | 4676 | 180 | 7 | 2 | 2155 | 9 | 260 | 290 | 110 | [7 empty] | B 789/BC | 0,02 | 7:30:00 | 1550 | 7:30:00 | 1549 | 7:32:16 | 0.19 | 0.1412 | 0.5007 | 0.0044 | 0.0118 | 0.039 | 0.0151 | 0.0398 | 0.0013 | 0.0013 | 0.0003 | 0.0004 | 0.0007 | 0.0021 | 0.0018 | 0.0007 | 0.0037 | [6 empty] | 0.286 | RHI DELTEK D99 |  | RHI JUSTAL DS1015
495 | 12003372 | 19.05.2020 | 157,248 | Арм500 | ГОСТ 34028-2016 | 8 | 180x180 | Открытая |  | 157,648 | 1,8 | 0,4 | 157.248 |  |  | 12 | 1578 | 6 | 7518 | 8940 | 4282 | 8397 | 8449 | 4703 | 180 | 7 | 2 | 2155 | 9 | 320 | 350 | 110 | [7 empty] | B 789/BC | 0,02 | 8:20:00 | 1551 | 8:20:00 | 1553 | 8:45:41 | 0.1971 | 0.1492 | 0.505 | 0.0026 | 0.01 | 0.0351 | 0.0134 | 0.0326 | 0.0011 | 0.0014 | 0.0004 |  | 0.0008 | 0.0019 | 0.0024 | 0.001 | 0.0043 | [6 empty] | 0.292 | RHI DELTEK D99 |  | RHI JUSTAL DS1015
496 | 12003373 | 19.05.2020 | 159,264 | Арм500 | ГОСТ 34028-2016 | 9 | 180x180 | Открытая |  | 159,664 | 1,8 | 0,4 | 159.264 |  |  | 3 | 1575 | 6 | 7546 | 8966 | 4310 | 8425 | 8473 | 4727 | 180 | 7 | 2 | 2155 | 9 | 320 | 380 | 110 | [7 empty] | B 789/BC | 0,01 | 9:05:00 | 1554 | 9:05:00 | 1552 | 9:21:28 | 0.1849 | 0.1502 | 0.5003 | 0.0032 | 0.0133 | 0.0438 | 0.0143 | 0.0377 | 0.0013 | 0.0021 | 0.0004 |  | 0.0007 | 0.0021 | 0.0018 | 0.0008 | 0.0037 | [6 empty] | 0.281 | RHI DELTEK D99 |  | RHI JUSTAL DS1015
510 | 12003387 | 19.05.2020 | 171,36 | Арм500 | ГОСТ 34028-2016 | 23 | 180x180 | Открытая |  | 171,76 | 1,8 | 0,4 | 171.36 |  |  | 12 | 1568 | 6 | 7939 | 9355 | 4702 | 8817 | 8863 | 5114 | 180 | 7 | 2 | 2155 | 9 | 270 | 300 | 100 | [9 empty] | 19:32:00 | 1546 | 19:32:00 | 1543 | 19:50:26 | 0.1843 | 0.1396 | 0.5056 | 0.005 | 0.0152 | 0.0403 | 0.0136 | 0.0252 | 0.0017 | 0.0012 | 0.0004 |  | 0.0007 | 0.0018 | 0.0015 | 0.0007 | 0.0038 | [6 empty] | 0.28 | RHI DELTEK D99 |  | RHI JUSTAL DS1015
511 | 12003388 | 19.05.2020 | 153,216 | Арм500 | ГОСТ 34028-2016 | 24 | 180x180 | Открытая |  | 153,616 | 1,8 | 0,4 | 153.216 |  |  | 3 | 1568 | 6 | 7965 | 9379 | 4728 | 8843 | 8889 | 5138 | 180 | 7 | 2 | 2155 | 9 | 270 | 300 | 100 | [9 empty] | 20:23:00 | 1547 | 20:23:00 | 1550 | 20:39:19 | 0.1897 | 0.1576 | 0.5022 | 0.0074 | 0.0217 | 0.0418 | 0.0144 | 0.0269 | 0.0013 | 0.0012 | 0.0005 |  | 0.0007 | 0.0031 | 0.0018 | 0.0009 | 0.0034 | [6 empty] | 0.285 | RHI DELTEK D99 |  | RHI JUSTAL DS1015
512 | 12003389 | 19.05.2020 | 163,296 | Арм500 | ГОСТ 34028-2016 | 25 | 180x180 | Открытая |  | 163,696 | 1,8 | 0,4 | 163.296 |  |  | 2 | 1573 | 6 | 7991 | 9407 | 4754 | 8871 | 8917 | 5164 | 180 | 7 | 2 | 2155 | 9 | 270 | 300 | 100 | [9 empty] | 21:13:00 | 1543 | 21:13:00 | 1543 | 21:26:21 | 0.1913 | 0.1537 | 0.5025 | 0.0076 | 0.0191 | 0.0568 | 0.0181 | 0.0271 | 0.0012 | 0.0019 | 0.0005 |  | 0.0006 | 0.0023 | 0.0016 | 0.0006 | 0.0034 | [6 empty] | 0.29 | RHI DELTEK D99 |  | RHI JUSTAL DS1015
551 | 12003428 | 21.05.2020 | 163,296 | Арм500 | ГОСТ 34028-2016 | 36 | 180x180 | Открытая |  | 163,696 | 1,8 | 0,4 | 163.296 |  |  | 6 | 1566 | 5 | 9040 | 10463 | 5827 | 9965 | 5670 | 6208 | 180 | 7 | 2 | 2155 | 9 | 320 | 350 | 130 | [7 empty] | B 789/BC | 0,01 | 5:00:00 | 1545 | 5:00:00 | 1541 | 5:15:45 | 0.1994 | 0.1799 | 1.0021 | 0.0035 | 0.015 | 0.0485 | 0.0185 | 0.0338 | 0.0011 | 0.0032 | 0.0006 | 0.0002 | 0.0009 | 0.003 | 0.002 | 0.0008 | 0.005 | [6 empty] | 0.381 | RHI DELTEK D99 |  | RHI JUSTAL DS1015
552 | 12003429 | 21.05.2020 | 169,344 | Арм500 | ГОСТ 34028-2016 | 37 | 180x180 | Открытая |  | 169,744 | 1,8 | 0,4 | 169.344 |  |  | 2 | 1565 | 5 | 9067 | 10493 | 5854 | 9992 | 5697 | 6238 | 180 | 7 | 2 | 2155 | 9 | 320 | 350 | 130 | [7 empty] | B 789/BC | 0,01 | 5:45:00 | 1543 | 5:45:00 | 1542 | 6:07:32 | 0.1917 | 0.1832 | 1.0128 | 0.0053 | 0.0165 | 0.041 | 0.0161 | 0.0374 | 0.0009 | 0.0012 | 0.0006 | 0.0001 | 0.001 | 0.0034 | 0.002 | 0.0008 | 0.0042 | [6 empty] | 0.373 | RHI DELTEK D99 |  | RHI JUSTAL DS1015
553 | 12003430 | 21.05.2020 | 157,248 | Арм500 | ГОСТ 34028-2016 | 38 | 180x180 | Открытая |  | 157,648 | 1,8 | 0,4 | 157.248 |  |  | 12 | 1567 | 5 | 9094 | 10517 | 5881 | 10019 | 5724 | 6262 | 180 | 7 | 2 | 2155 | 9 | 290 | 380 | 170 | [7 empty] | B 789/BC | 0,01 | 6:32:00 | 1542 | 6:32:00 | 1543 | 6:49:52 | 0.194 | 0.1889 | 1.0173 | 0.0058 | 0.0144 | 0.0662 | 0.0205 | 0.0442 | 0.0012 | 0.002 | 0.0006 | 0.0007 | 0.001 | 0.0034 | 0.0023 | 0.0013 | 0.0035 | [6 empty] | 0.382 | RHI DELTEK D99 |  | RHI JUSTAL DS1015
554 | 12003431 | 21.05.2020 | 166,249 | Арм500 | ГОСТ 34028-2016 | 39 | 180x180 | Открытая |  | 176,449 | 1,8 | 0,4 | 176.049 | 7 |  | 3 | 1565 | 5 | 9121 | 10544 | 5908 | 10049 | 5751 | 6289 | 180 | 7 | 2 | 2155 | 9 | 290 | 350 | 170 | [7 empty] | B 789/BC | 0,01 | 7:15:00 | 1546 | 7:15:00 | 1547 | 7:33:59 | 0.1863 | 0.1833 | 1.0059 | 0.0058 | 0.0143 | 0.051 | 0.0175 | 0.0385 | 0.001 | 0.0024 | 0.0006 | 0.0001 | 0.0011 | 0.0034 | 0.002 | 0.0007 | 0.003 | [6 empty] | 0.369 | RHI DELTEK D99 |  | RHI JUSTAL DS1015
567 | 12003444 | 22.05.2020 | 172,2 | Ст4сп | Контракт | 11 | 150x150 | Открытая |  | 172,6 | 1,8 | 0,4 | 172.2 |  |  | 9 | 1568 | 4 | 5370 | 5782 | 5481 | 5670 | 4986 | 5750 | 165 | 10 | 3 | 1950 | 9 | 290 | 393 | 163 | [7 empty] | B 789/BC | 0,02 | 0:56:00 | 1540 | 0:56:00 | 1539 | 1:11:37 | 0.1852 | 0.2102 | 0.6851 | 0.0027 | 0.0125 | 0.0378 | 0.0125 | 0.032 | 0.001 | 0.0011 | 0.0004 |  | 0.001 | 0.0024 | 0.0023 | 0.0016 | 0.0037 | [6 empty] | 0.311 | RHI DELTEK D99 |  | RHI JUSTAL DS1015 |  | Затягивание металлопровода пром.ковша и снижение скорости разливки на 0,6м/мин.
568 | 12003445 | 22.05.2020 | 165,9 | Ст4сп | Контракт | 12 | 150x150 | Открытая |  | 166,3 | 1,8 | 0,4 | 165.9 |  |  | 6 | 1567 | 4 | 5396 | 5810 | 5510 | 5697 | 5015 | 5777 | 165 | 12 | 3 | 1950 | 9 | 350 | 420 | 190 | [7 empty] | B 789/BC | 0,02 | 1:44:00 | 1542 | 1:44:00 | 1538 | 1:57:56 | 0.1902 | 0.1801 | 0.7059 | 0.0035 | 0.0113 | 0.0371 | 0.0159 | 0.0305 | 0.0013 | 0.0014 | 0.0004 |  | 0.0008 | 0.0023 | 0.0021 | 0.0016 | 0.004 | [6 empty] | 0.319 | RHI DELTEK D99 |  | RHI JUSTAL DS1015 |  | Затягивание металлопровода пром.ковша и снижение скорости разливки на 0,3м/мин.
569 | 12003446 | 22.05.2020 | 165,9 | Ст4сп | Контракт | 13 | 150x150 | Открытая |  | 166,3 | 1,8 | 0,4 | 165.9 |  |  | 12 | 1566 | 4 | 5419 | 5837 | 5542 | 5726 | 5042 | 5804 | 165 | 11 | 3 | 1950 | 9 | 350 | 420 | 190 | [7 empty] | B 789/BC | 0,01 | 2:31:00 | 1540 | 2:31:00 | 1542 | 2:48:20 | 0.1922 | 0.1969 | 0.702 | 0.0023 | 0.0091 | 0.0393 | 0.0157 | 0.0311 | 0.0013 | 0.0013 | 0.0004 |  | 0.0009 | 0.0024 | 0.0022 | 0.002 | 0.0051 | [6 empty] | 0.321 | RHI DELTEK D99 |  | RHI JUSTAL DS1015
570 | 12003447 | 22.05.2020 | 163,8 | Ст4сп | Контракт | 14 | 150x150 | Открытая |  | 164,2 | 1,8 | 0,4 | 163.8 |  |  |  | 1567 | 4 | 5444 | 5864 | 5571 | 5756 | 5068 | 5832 | 165 | 11 | 3 | 1950 | 9 | 350 | 420 | 190 | [7 empty] | B 789/BC | 0,01 | 3:19:00 | 1541 | 3:19:00 | 1541 | 3:44:08 | 0.1938 | 0.1996 | 0.6939 | 0.002 | 0.0121 | 0.0418 | 0.0148 | 0.0312 | 0.0011 | 0.0011 | 0.0004 |  | 0.0008 | 0.0023 | 0.0018 | 0.0014 | 0.0052 | [6 empty] | 0.322 | RHI DELTEK D99 |  | RHI JUSTAL DS1015
571 | 12003448 | 22.05.2020 | 172,2 | Ст4сп | Контракт | 15 | 150x150 | Открытая |  | 172,6 | 1,8 | 0,4 | 172.2 |  |  | 4 | 1570 | 4 | 5469 | 5894 | 5600 | 5785 | 5097 | 5861 | 165 | 11 | 3 | 1950 | 9 | 350 | 420 | 190 | [7 empty] | B 789/BC | 0,01 | 4:04:00 | 1538 | 4:04:00 | 1540 | 4:21:10 | 0.2008 | 0.201 | 0.7073 | 0.0015 | 0.0122 | 0.0393 | 0.017 | 0.0293 | 0.0012 | 0.0012 | 0.0005 |  | 0.001 | 0.0024 | 0.0022 | 0.0008 | 0.005 | [6 empty] | 0.33 | RHI DELTEK D99 |  | RHI JUSTAL DS1015
351 | 12003228 | 14.05.2020 | 160,272 | Арм500 | ГОСТ 34028-2016 | 9 | 180x180 | Открытая |  | 160,672 | 1,8 | 0,4 | 160.272 |  |  | 12 | 1561 | 4 | 6073 | 1875 | 6176 | 5793 | 1291 | 4664 | 200 | 7 | 2 | 2155 | 9 | 310 | 330 | 110 | [9 empty] | 10:06:00 | 1539 | 10:06:00 | 1535 | 10:19:15 | 0.1893 | 0.1798 | 0.6992 | 0.0021 | 0.0109 | 0.0549 | 0.0168 | 0.031 | 0.0012 | 0.0018 | 0.0006 | 0.0003 | 0.0008 | 0.0024 | 0.0033 | 0.001 | 0.0064 | [6 empty] | 0.321 | RHI DELTEK D99 |  | RHI JUSTAL DS1015
358 | 12003235 | 14.05.2020 | 163,296 | Арм500 | ГОСТ 34028-2016 | 16 | 180x180 | Открытая |  | 163,696 | 1,8 | 0,4 | 163.296 |  |  | 7 | 1566 | 4 | 6267 | 2063 | 6364 | 5984 | 1479 | 4858 | 200 | 7 | 2 | 2155 | 9 | 310 | 330 | 110 | [9 empty] | 15:10:00 | 1546 | 15:10:00 | 1546 | 15:27:56 | 0.1988 | 0.176 | 0.718 | 0.0039 | 0.0155 | 0.0519 | 0.019 | 0.0349 | 0.0014 | 0.0024 | 0.0007 | 0.0003 | 0.0007 | 0.0025 | 0.0023 | 0.0004 | 0.0063 | [6 empty] | 0.333 | RHI DELTEK D99 |  | RHI JUSTAL DS1015
360 | 12003237 | 14.05.2020 | 172,368 | Арм500 | ГОСТ 34028-2016 | 18 | 180x180 | Открытая |  | 172,768 | 1,8 | 0,4 | 172.368 |  |  | 12 | 1562 | 4 | 6324 | 2120 | 6418 | 6038 | 1533 | 4915 | 200 | 7 | 2 | 2155 | 9 | 310 | 330 | 110 | [9 empty] | 16:38:00 | 1543 | 16:38:00 | 1542 | 16:55:24 | 0.1815 | 0.1802 | 0.7125 | 0.0028 | 0.0099 | 0.0468 | 0.0164 | 0.032 | 0.001 | 0.0016 | 0.0006 | 0.0002 | 0.0008 | 0.0023 | 0.0021 | 0.0005 | 0.0069 | [6 empty] | 0.314 | RHI DELTEK D99 |  | RHI JUSTAL DS1015
367 | 12003244 | 14.05.2020 | 161,28 | 1018 | ASTM A510/A510M-18 | 25 | 180x180 | Открытая |  | 161,68 | 1,8 | 0,4 | 161.28 |  |  | 1 | 1565 | 4 | 6521 | 2319 | 6600 | 6221 | 1730 | 5112 | 180 | 7 | 2 | 2155 | 9 | 310 | 350 | 110 | [7 empty] | B 789/BC | 0,01 | 21:55:00 | 1541 | 21:55:00 | 1539 | 22:00:01 | 0.1728 | 0.1502 | 0.6501 | 0.0034 | 0.0166 | 0.0535 | 0.0151 | 0.0322 | 0.0013 | 0.0017 | 0.0006 |  | 0.0007 | 0.0022 | 0.0026 | 0.0007 | 0.0062 | [6 empty] | 0.296 | RHI DELTEK D99 |  | RHI JUSTAL DS1015
369 | 12003246 | 14.05.2020 | 163,296 | 1018 | ASTM A510/A510M-18 | 27 | 180x180 | Открытая |  | 163,696 | 1,8 | 0,4 | 163.296 |  |  | 10 | 1561 | 4 | 6577 | 2373 | 6654 | 6275 | 1784 | 5168 | 180 | 7 | 2 | 2155 | 8 | 310 | 350 | 110 | [7 empty] | B 789/BC | 0,01 | 23:25:00 | 1541 | 23:25:00 | 1539 | 23:28:01 | 0.1811 | 0.1845 | 0.6552 | 0.0045 | 0.0173 | 0.0535 | 0.0156 | 0.0309 | 0.0015 | 0.0015 | 0.0006 | 0.0002 | 0.0008 | 0.0024 | 0.0019 | 0.0009 | 0.005 | [6 empty] | 0.305 | RHI DELTEK D99 |  | RHI JUSTAL DS1015
374 | 12003251 | 15.05.2020 | 163,296 | 25Г2С | ГОСТ 5781-82 | 2 | 180x180 | Открытая |  | 163,696 | 1,8 | 0,4 | 163.296 |  |  | 12 | 1561 | 6 | 6712 | 2512 | 6796 | 6416 | 1921 | 5305 | 180 | 7 | 2 | 2155 | 9 | 230 | 250 | 80 | [7 empty] | B 789/BC | 0,02 | 4:10:00 | 1536 | 4:10:00 | 1535 | 4:18:10 | 0.2753 | 0.5814 | 1.5287 | 0.0047 | 0.0106 | 0.0449 | 0.0161 | 0.0341 | 0.0017 | 0.002 | 0.0007 | 0.0006 | 0.0024 | 0.0048 | 0.0043 | 0.0008 | 0.0068 | [6 empty] | 0.588 | RHI DELTEK D99 |  | RHI JUSTAL DS1015
376 | 12003253 | 15.05.2020 | 166,32 | 25Г2С | ГОСТ 5781-82 | 4 | 180x180 | Открытая |  | 166,72 | 1,8 | 0,4 | 166.32 |  |  | 1 | 1560 | 6 | 6766 | 2569 | 6853 | 6473 | 1978 | 5362 | 180 | 7 | 2 | 2155 | 9 | 220 | 240 | 80 | [7 empty] | B 789/BC | 0,02 | 5:40:00 | 1534 | 5:40:00 | 1534 | 5:47:24 | 0.2789 | 0.5963 | 1.5794 | 0.0057 | 0.0161 | 0.0546 | 0.0215 | 0.0318 | 0.0013 | 0.0035 | 0.0008 | 0.0005 | 0.0025 | 0.0052 | 0.004 | 0.0008 | 0.006 | [6 empty] | 0.602 | RHI DELTEK D99 |  | RHI JUSTAL DS1015 |  | Затягивание металлопровода пром.ковша на 0,3м/мин.
382 | 12003259 | 15.05.2020 | 163,296 | 25Г2С | ГОСТ 5781-82 | 10 | 180x180 | Открытая |  | 163,696 | 1,8 | 0,4 | 163.296 |  |  | 7 | 1555 | 6 | 6933 | 2730 | 7020 | 6640 | 2145 | 5532 | 180 | 7 | 2 | 2155 | 9 | 220 | 240 | 90 | [7 empty] | B 789/BC | 0,01 | 10:10:00 | 1536 | 10:10:00 | 1532 | 10:31:50 | 0.2848 | 0.5525 | 1.532 | 0.0104 | 0.0096 | 0.0386 | 0.0135 | 0.0264 | 0.0014 | 0.0011 | 0.0007 | 0.0004 | 0.0021 | 0.0049 | 0.0037 | 0.0009 | 0.0073 | [6 empty] | 0.595 | RHI DELTEK D99 |  | RHI JUSTAL DS1015
384 | 12003261 | 15.05.2020 | 169,344 | 25Г2С | ГОСТ 5781-82 | 12 | 180x180 | Открытая |  | 169,744 | 1,8 | 0,4 | 169.344 |  |  | 12 | 1553 | 6 | 6990 | 2787 | 7077 | 6697 | 2205 | 5589 | 180 | 7 | 2 | 2155 | 9 | 220 | 240 | 90 | [7 empty] | B 789/BC | 0,01 | 11:40:00 | 1532 | 11:40:00 | 1533 | 11:58:27 | 0.2854 | 0.5423 | 1.5487 | 0.0054 | 0.0198 | 0.0458 | 0.014 | 0.0288 | 0.0018 | 0.0011 | 0.0007 | 0.0004 | 0.0021 | 0.005 | 0.0025 | 0.0009 | 0.0065 | [6 empty] | 0.598 | RHI DELTEK D99 |  | RHI JUSTAL DS1015
426 | 12003303 | 16.05.2020 | 163,296 | Арм500 | ГОСТ 34028-2016 | 12 | 180x180 | Открытая |  | 163,696 | 1,8 | 0,4 | 163.296 |  |  | 12 | 1574 | 7 | 8112 | 3915 | 8224 | 7846 | 3338 | 6726 | 180 | 7 | 2 | 2155 | 9 | 320 | 380 | 130 | [7 empty] | B 789/BC | 0,01 | 21:45:00 | 1551 | 21:45:00 | 1550 | 22:02:48 | 0.1928 | 0.1918 | 0.7027 | 0.004 | 0.0147 | 0.0524 | 0.0142 | 0.0378 | 0.0011 | 0.0017 | 0.0005 | 0.0006 | 0.0008 | 0.0026 | 0.002 | 0.0008 | 0.0052 | [6 empty] | 0.325 | RHI DELTEK D99 |  | RHI JUSTAL DS1015
433 | 12003310 | 17.05.2020 | 163,296 | Арм500 | ГОСТ 34028-2016 | 19 | 180x180 | Открытая |  | 163,696 | 1,8 | 0,4 | 163.296 |  |  | 5 | 1567 | 7 | 8299 | 4106 | 8412 | 8031 | 3532 | 6917 | 180 | 7 | 2 | 2155 | 9 | 320 | 380 | 130 | [7 empty] | B 789/BC | 0,01 | 2:40:00 | 1544 | 2:40:00 | 1547 | 2:54:59 | 0.1979 | 0.1845 | 0.6947 | 0.0104 | 0.0228 | 0.0413 | 0.0138 | 0.0304 | 0.001 | 0.0013 | 0.0005 |  | 0.0008 | 0.0027 | 0.002 | 0.0007 | 0.0051 | [6 empty] | 0.326 | RHI DELTEK D99 |  | RHI JUSTAL DS1015
435 | 12003312 | 17.05.2020 | 163,296 | Арм500 | ГОСТ 34028-2016 | 21 | 180x180 | Открытая |  | 163,696 | 1,8 | 0,4 | 163.296 |  |  | 3 | 1565 | 7 | 8354 | 4160 | 8466 | 8085 | 3586 | 6971 | 180 | 7 | 2 | 2155 | 9 | 320 | 380 | 130 | [7 empty] | B 789/BC | 0,01 | 4:10:00 | 1539 | 4:10:00 | 1542 | 4:23:09 | 0.19 | 0.1889 | 0.6955 | 0.0109 | 0.0173 | 0.0433 | 0.014 | 0.028 | 0.0011 | 0.001 | 0.0005 |  | 0.0008 | 0.0026 | 0.0021 | 0.0009 | 0.0046 | [6 empty] | 0.318 | RHI DELTEK D99 |  | RHI JUSTAL DS1015
440 | 12003317 | 17.05.2020 | 157,248 | Арм500 | ГОСТ 34028-2016 | 26 | 180x180 | Открытая |  | 157,648 | 1,8 | 0,4 | 157.248 |  |  | 3 | 1565 | 7 | 8487 | 4296 | 8599 | 8218 | 3725 | 7107 | 180 | 7 | 2 | 2155 | 9 | 310 | 350 | 110 | [7 empty] | B 789/BC | 0,01 | 7:45:00 | 1543 | 7:45:00 | 1544 | 8:20:48 | 0.2026 | 0.1891 | 0.7174 | 0.007 | 0.0153 | 0.0443 | 0.0154 | 0.0281 | 0.0012 | 0.0012 | 0.0004 | 0.0001 | 0.001 | 0.0025 | 0.002 | 0.0005 | 0.005 | [6 empty] | 0.335 | RHI DELTEK D99 |  | RHI JUSTAL DS1015
442 | 12003319 | 17.05.2020 | 160,272 | Арм500 | ГОСТ 34028-2016 | 28 | 180x180 | Открытая |  | 160,672 | 1,8 | 0,4 | 160.272 |  |  | 11 | 1570 | 7 | 8541 | 4351 | 8653 | 8269 | 3779 | 7161 | 180 | 7 | 2 | 2155 | 9 | 310 | 350 | 110 | [7 empty] | B 789/BC | 0,01 | 9:10:00 | 1546 | 9:10:00 | 1550 | 9:14:08 | 0.1836 | 0.1973 | 0.702 | 0.0057 | 0.0181 | 0.0494 | 0.0159 | 0.0313 | 0.0015 | 0.0019 | 0.0005 | 0.0002 | 0.0009 | 0.0028 | 0.002 | 0.0007 | 0.0044 | [6 empty] | 0.315 | RHI DELTEK D99 |  | RHI JUSTAL DS1015 |  | Сбой в работе шлеппера (отключили клеймитель заготовок)
449 | 12003326 | 17.05.2020 | 165,9 | Ст4сп | Контракт | 2 | 150x150 | Открытая |  | 166,3 | 1,8 | 0,4 | 165.9 |  |  | 12 | 1570 | 1 | 4031 | 4445 | 4309 | 4389 | 4869 | 3263 | 165 | 10 | 3 | 1950 | 9 | 390 | 450 | 190 | [7 empty] | B 789/BC | 0,03 | 19:06:00 | 1541 | 19:06:00 | 1538 | 19:14:12 | 0.1967 | 0.183 | 0.7054 | 0.0047 | 0.0148 | 0.0399 | 0.0149 | 0.0346 | 0.0014 | 0.0015 | 0.0004 | 0.0003 | 0.0008 | 0.0024 | 0.0019 | 0.0005 | 0.0047 | [6 empty] | 0.326 | RHI DELTEK D99 |  | RHI JUSTAL DS1015
451 | 12003328 | 17.05.2020 | 165,9 | Ст4сп | Контракт | 4 | 150x150 | Открытая |  | 166,3 | 1,8 | 0,4 | 165.9 |  |  | 3 | 1568 | 1 | 4085 | 4499 | 4363 | 4443 | 4923 | 3679 | 165 | 13 | 3 | 1950 | 9 | 360 | 450 | 190 | [7 empty] | B 789/BC | 0,01 | 20:38:00 | 1541 | 20:38:00 | 1542 | 20:48:58 | 0.1871 | 0.1903 | 0.7039 | 0.0054 | 0.0109 | 0.044 | 0.0168 | 0.0321 | 0.0011 | 0.0018 | 0.0004 | 0.0002 | 0.0008 | 0.0023 | 0.0023 | 0.0007 | 0.0049 | [6 empty] | 0.317 | RHI DELTEK D99 |  | RHI JUSTAL DS1015
458 | 12003335 | 18.05.2020 | 168 | Ст4сп | Контракт | 11 | 150x150 | Открытая |  | 168,4 | 1,8 | 0,4 | 168 |  |  | 5 | 1570 | 1 | 4281 | 4692 | 4556 | 4636 | 5121 | 3875 | 165 | 13 | 3 | 1950 | 9 | 360 | 450 | 190 | [7 empty] | B 789/BC | 0,01 | 1:53:00 | 1543 | 1:53:00 | 1544 | 2:07:53 | 0.1927 | 0.1911 | 0.6958 | 0.0012 | 0.0228 | 0.0548 | 0.0153 | 0.0299 | 0.0015 | 0.0017 | 0.0004 | 0.0003 | 0.0008 | 0.0023 | 0.0018 | 0.0005 | 0.0042 | [6 empty] | 0.323 | RHI DELTEK D99 |  | RHI JUSTAL DS1015
460 | 12003337 | 18.05.2020 | 165,9 | Ст4сп | Контракт | 13 | 150x150 | Открытая |  | 166,3 | 1,8 | 0,4 | 165.9 |  |  | 11 | 1569 | 1 | 4335 | 4747 | 4611 | 4693 | 5177 | 3929 | 165 | 13 | 3 | 1950 | 9 | 360 | 450 | 190 | [7 empty] | B 789/BC | 0,01 | 3:22:00 | 1541 | 3:22:00 | 1542 | 3:37:36 | 0.2035 | 0.1923 | 0.6883 | 0.0022 | 0.016 | 0.05 | 0.0158 | 0.0302 | 0.0016 | 0.0014 | 0.0004 | 0.0002 | 0.0008 | 0.0021 | 0.0017 | 0.0007 | 0.0047 | [6 empty] | 0.332 | RHI DELTEK D99 |  | RHI JUSTAL DS1015
513 | 12003390 | 19.05.2020 | 161,28 | Арм500 | ГОСТ 34028-2016 | 26 | 180x180 | Открытая |  | 161,68 | 1,8 | 0,4 | 161.28 |  |  | 5 | 1565 | 6 | 8019 | 9433 | 4782 | 8897 | 8943 | 5190 | 180 | 7 | 2 | 2155 | 9 | 270 | 300 | 100 | [9 empty] | 22:04:00 | 1542 | 22:04:00 | 1540 | 22:19:27 | 0.2103 | 0.1611 | 0.5009 | 0.0046 | 0.0174 | 0.043 | 0.0157 | 0.031 | 0.001 | 0.0013 | 0.0004 |  | 0.0006 | 0.0021 | 0.0016 | 0.0004 | 0.0052 | [6 empty] | 0.306 | RHI DELTEK D99 |  | RHI JUSTAL DS1015
527 | 12003404 | 20.05.2020 | 166,32 | Арм500 | ГОСТ 34028-2016 | 12 | 180x180 | Открытая |  | 166,72 | 1,8 | 0,4 | 166.32 |  |  | 6 | 1568 | 5 | 8389 | 9809 | 5161 | 9285 | 5005 | 5560 | 200 | 7 | 2 | 2155 | 9 | 330 | 360 | 120 | [7 empty] | B 789/BC | 0,01 | 9:55:00 | 1545 | 9:55:00 | 1544 | 10:16:25 | 0.1903 | 0.1833 | 1.0046 | 0.0019 | 0.0132 | 0.0751 | 0.0219 | 0.037 | 0.001 | 0.002 | 0.0005 | 0.0001 | 0.0009 | 0.0034 | 0.0025 | 0.0006 | 0.0049 | [6 empty] | 0.378 | RHI DELTEK D99 |  | RHI JUSTAL DS1015
528 | 12003405 | 20.05.2020 | 163,296 | Арм500 | ГОСТ 34028-2016 | 13 | 180x180 | Открытая |  | 163,696 | 1,8 | 0,4 | 163.296 |  |  | 2 | 1568 | 5 | 8416 | 9836 | 5188 | 9312 | 5032 | 5587 | 200 | 7 | 2 | 2155 | 9 | 320 | 350 | 110 | [7 empty] | B 789/BC | 0,01 | 10:41:00 | 1542 | 10:41:00 | 1541 | 11:00:38 | 0.189 | 0.1802 | 0.9826 | 0.0021 | 0.0125 | 0.0646 | 0.0222 | 0.0697 | 0.001 | 0.0028 | 0.0005 | 0.0001 | 0.0009 | 0.0032 | 0.0026 | 0.0006 | 0.0058 | [6 empty] | 0.373 | RHI DELTEK D99 |  | RHI JUSTAL DS1015
529 | 12003406 | 20.05.2020 | 154,224 | Арм500 | ГОСТ 34028-2016 | 14 | 180x180 | Открытая |  | 154,624 | 1,8 | 0,4 | 154.224 |  |  | 3 | 1568 | 5 | 8440 | 9860 | 5215 | 9339 | 5059 | 5611 | 200 | 7 | 2 | 2155 | 9 | 310 | 340 | 100 | [7 empty] | B 789/BC | 0,02 | 11:25:00 | 1541 | 11:25:00 | 1541 | 11:40:40 | 0.2014 | 0.1928 | 0.9969 | 0.0041 | 0.013 | 0.0486 | 0.0202 | 0.0365 | 0.0011 | 0.0013 | 0.0004 |  | 0.0009 | 0.0035 | 0.0023 | 0.0003 | 0.0051 | [6 empty] | 0.382 | RHI DELTEK D99 |  | RHI JUSTAL DS1015
530 | 12003407 | 20.05.2020 | 151,2 | Арм500 | ГОСТ 34028-2016 | 15 | 180x180 | Открытая |  | 151,6 | 1,8 | 0,4 | 151.2 |  |  | 12 | 1567 | 5 | 8466 | 9886 | 5241 | 9364 | 5084 | 5636 | 200 | 7 | 2 | 2155 | 9 | 320 | 360 | 110 | [7 empty] | B 789/BC | 0,01 | 12:10:00 | 1537 | 12:10:00 | 1537 | 12:25:48 | 0.1933 | 0.197 | 1.0078 | 0.0033 | 0.015 | 0.0482 | 0.0144 | 0.0357 | 0.0012 | 0.001 | 0.0005 | 0.0001 | 0.0009 | 0.0036 | 0.0021 | 0.0007 | 0.0055 | [6 empty] | 0.375 | RHI DELTEK D99 |  | RHI JUSTAL DS1015 |  | Прожиг шибера
543 | 12003420 | 20.05.2020 | 163,296 | Арм500 | ГОСТ 34028-2016 | 28 | 180x180 | Открытая |  | 163,696 | 1,8 | 0,4 | 163.296 |  |  | 2 | 1568 | 5 | 8819 | 10245 | 5609 | 9741 | 5449 | 5987 | 180 | 7 | 2 | 2155 | 9 | 290 | 350 | 130 | [7 empty] | B 789/BC | 0,01 | 22:55:00 | 1545 | 22:55:00 | 1547 | 23:20:31 | 0.1878 | 0.1774 | 0.9926 | 0.0058 | 0.0204 | 0.0436 | 0.0158 | 0.0304 | 0.0011 | 0.002 | 0.0005 |  | 0.0008 | 0.0033 | 0.0019 | 0.0008 | 0.005 | [6 empty] | 0.366 | RHI DELTEK D99 |  | RHI JUSTAL DS1015
544 | 12003421 | 20.05.2020 | 169,344 | Арм500 | ГОСТ 34028-2016 | 29 | 180x180 | Открытая |  | 169,744 | 1,8 | 0,4 | 169.344 |  |  | 3 | 1568 | 5 | 8849 | 10272 | 5636 | 9771 | 5476 | 6014 | 180 | 7 | 2 | 2155 | 9 | 320 | 350 | 130 | [7 empty] | B 789/BC | 0,01 | 23:45:00 | 1547 | 23:45:00 | 1547 | 0:08:43 | 0.2089 | 0.1901 | 1.0108 | 0.0075 | 0.013 | 0.0374 | 0.017 | 0.0306 | 0.001 | 0.0019 | 0.0005 | 0.0002 | 0.001 | 0.0033 | 0.0022 | 0.0006 | 0.0048 | [6 empty] | 0.389 | RHI DELTEK D99 |  | RHI JUSTAL DS1015
545 | 12003422 | 21.05.2020 | 160,272 | Арм500 | ГОСТ 34028-2016 | 30 | 180x180 | Открытая |  | 160,672 | 1,8 | 0,4 | 160.272 |  |  | 9 | 1566 | 5 | 8874 | 10300 | 5664 | 9798 | 5503 | 6041 | 180 | 7 | 2 | 2155 | 9 | 320 | 350 | 130 | [7 empty] | B 789/BC | 0,01 | 0:35:00 | 1543 | 0:35:00 | 1542 | 0:46:45 | 0.1907 | 0.1864 | 1.03 | 0.0078 | 0.0135 | 0.0364 | 0.0162 | 0.0266 | 0.0012 | 0.0012 | 0.0006 |  | 0.0009 | 0.0035 | 0.0024 | 0.0007 | 0.0038 | [6 empty] | 0.373 | RHI DELTEK D99 |  | RHI JUSTAL DS1015
546 | 12003423 | 21.05.2020 | 163,296 | Арм500 | ГОСТ 34028-2016 | 31 | 180x180 | Открытая |  | 163,696 | 1,8 | 0,4 | 163.296 |  |  | 6 | 1564 | 5 | 8901 | 10327 | 5691 | 9826 | 5531 | 6069 | 180 | 7 | 2 | 2155 | 9 | 320 | 350 | 130 | [7 empty] | B 789/BC | 0,01 | 1:15:00 | 1543 | 1:15:00 | 1543 | 1:38:50 | 0.198 | 0.1836 | 1.0258 | 0.0074 | 0.016 | 0.0392 | 0.0149 | 0.0275 | 0.0012 | 0.001 | 0.0005 |  | 0.0008 | 0.003 | 0.0018 | 0.0006 | 0.0047 | [6 empty] | 0.38 | RHI DELTEK D99 |  | RHI JUSTAL DS1015
584 | 12003461 | 22.05.2020 | 165,9 | Ст4сп | Контракт | 28 | 150x150 | Открытая |  | 166,3 | 1,8 | 0,4 | 165.9 |  |  | 12 | 1565 | 4 | 5782 | 6257 | 5978 | 6159 | 5462 | 6216 | 165 | 11 | 3 | 1950 | 9 | 350 | 420 | 190 | [9 empty] | 14:08:00 | 1539 | 14:08:00 | 1539 | 14:23:32 | 0.1881 | 0.1739 | 0.6987 | 0.002 | 0.0214 | 0.0531 | 0.0141 | 0.0338 | 0.0012 | 0.0014 | 0.0005 |  | 0.0009 | 0.0028 | 0.0021 | 0.0008 | 0.0042 | [6 empty] | 0.319 | RHI DELTEK D99 |  | RHI JUSTAL DS1015
585 | 12003462 | 22.05.2020 | 163,8 | Ст4сп | Контракт | 29 | 150x150 | Открытая |  | 164,2 | 1,8 | 0,4 | 163.8 |  |  | 2 | 1568 | 4 | 5807 | 6284 | 6008 | 6186 | 5490 | 6243 | 165 | 11 | 3 | 1950 | 9 | 350 | 420 | 190 | [9 empty] | 14:53:00 | 1543 | 14:53:00 | 1547 | 15:07:31 | 0.1939 | 0.1809 | 0.7077 | 0.002 | 0.0221 | 0.0478 | 0.0135 | 0.0289 | 0.0012 | 0.0013 | 0.0005 |  | 0.0008 | 0.0028 | 0.0021 | 0.0007 | 0.0033 | [6 empty] | 0.325 | RHI DELTEK D99 |  | RHI JUSTAL DS1015
586 | 12003463 | 22.05.2020 | 170,1 | Ст4сп | Контракт | 30 | 150x150 | Открытая |  | 170,5 | 1,8 | 0,4 | 170.1 |  |  | 4 | 1564 | 4 | 5832 | 6314 | 6035 | 6218 | 5519 | 6270 | 165 | 11 | 3 | 1950 | 9 | 350 | 420 | 190 | [9 empty] | 15:40:00 | 1534 | 15:40:00 | 1533 | 15:56:45 | 0.1925 | 0.1791 | 0.719 | 0.0017 | 0.0174 | 0.0489 | 0.0173 | 0.0323 | 0.001 | 0.0023 | 0.0005 |  | 0.0008 | 0.0023 | 0.0021 | 0.0008 | 0.0038 | [6 empty] | 0.326 | RHI DELTEK D99 |  | RHI JUSTAL DS1015
587 | 12003464 | 22.05.2020 | 163,8 | Ст4сп | Контракт | 31 | 150x150 | Открытая |  | 164,2 | 1,8 | 0,4 | 163.8 |  |  | 9 | 1566 | 4 | 5855 | 6343 | 6064 | 6245 | 5546 | 6298 | 165 | 11 | 3 | 1950 | 9 | 350 | 420 | 190 | [9 empty] | 16:29:00 | 1538 | 16:29:00 | 1538 | 16:44:20 | 0.2012 | 0.1741 | 0.7148 | 0.0019 | 0.0156 | 0.0503 | 0.0195 | 0.0558 | 0.0009 | 0.0019 | 0.0005 | 0.0012 | 0.0008 | 0.0024 | 0.0022 | 0.001 | 0.0044 | [6 empty] | 0.336 | RHI DELTEK D99 |  | RHI JUSTAL DS1015
601 | 12003478 | 23.05.2020 | 163,296 | Арм500 | ГОСТ 34028-2016 | 10 | 180x180 | Открытая |  | 163,696 | 1,8 | 0,4 | 163.296 |  |  | 4 | 1567 | 7 | 281 | 8946 | 275 | 9067 | 8680 | 281 | 180 | 7 | 2 | 2155 | 9 | 290 | 350 | 110 | [7 empty] | B 789/BC | 0,01 | 6:00:00 | 1543 | 6:00:00 | 1542 | 6:04:04 | 0.1923 | 0.1917 | 1.0133 | 0.0044 | 0.0207 | 0.0401 | 0.0107 | 0.0243 | 0.0008 | 0.001 | 0.0005 |  | 0.001 | 0.0036 | 0.0022 | 0.0012 | 0.004 | [6 empty] | 0.372 | RHI DELTEK D99 |  | RHI JUSTAL DS1015
602 | 12003479 | 23.05.2020 | 160,272 | Арм500 | ГОСТ 34028-2016 | 11 | 180x180 | Открытая |  | 160,672 | 1,8 | 0,4 | 160.272 |  |  | 9 | 1569 | 7 | 308 | 8970 | 302 | 9094 | 8707 | 308 | 180 | 7 | 2 | 2155 | 9 | 290 | 350 | 110 | [7 empty] | B 789/BC | 0,01 | 6:45:00 | 1546 | 6:45:00 | 1545 | 7:18:18 | 0.1905 | 0.1944 | 1.023 | 0.003 | 0.0217 | 0.0471 | 0.0147 | 0.0345 | 0.001 | 0.0015 | 0.0006 |  | 0.001 | 0.004 | 0.0024 | 0.0008 | 0.0028 | [6 empty] | 0.375 | RHI DELTEK D99 |  | RHI JUSTAL DS1015
603 | 12003480 | 23.05.2020 | 169,344 | Арм500 | ГОСТ 34028-2016 | 12 | 180x180 | Открытая |  | 169,744 | 1,8 | 0,4 | 169.344 |  |  | 6 | 1569 | 7 | 338 | 8997 | 332 | 9121 | 8734 | 335 | 180 | 7 | 2 | 2155 | 9 | 290 | 350 | 110 | [7 empty] | B 789/BC | 0,01 | 7:30:00 | 1548 | 7:30:00 | 1546 | 7:32:37 | 0.1848 | 0.189 | 1.0011 | 0.0024 | 0.0195 | 0.0487 | 0.0154 | 0.0315 | 0.0008 | 0.0019 | 0.0005 | 0.0002 | 0.001 | 0.0035 | 0.002 | 0.0009 | 0.0051 | [6 empty] | 0.366 | RHI DELTEK D99 |  | RHI JUSTAL DS1015 |  | Затягивание металлопровода пром.ковша на 0,3м/мин.
604 | 12003481 | 23.05.2020 | 163,296 | Арм500 | ГОСТ 34028-2016 | 13 | 180x180 | Открытая |  | 163,696 | 1,8 | 0,4 | 163.296 |  |  | 2 | 1568 | 7 | 366 | 9025 | 357 | 9149 | 8762 | 366 | 180 | 7 | 2 | 2155 | 9 | 290 | 350 | 110 | [7 empty] | B 789/BC | 0,01 | 8:15:00 | 1545 | 8:15:00 | 1546 | 8:33:04 | 0.1968 | 0.1892 | 0.9921 | 0.0025 | 0.0217 | 0.0496 | 0.0144 | 0.032 | 0.001 | 0.0017 | 0.0006 | 0.0001 | 0.001 | 0.0036 | 0.0026 | 0.0011 | 0.0051 | [6 empty] | 0.376 | RHI DELTEK D99 |  | RHI JUSTAL DS1015 |  | Затягивание металлопровода пром.ковша на 0,2м/мин.
618 | 12003495 | 23.05.2020 | 166,32 | Арм500 | ГОСТ 34028-2016 | 27 | 180x180 | Открытая |  | 166,72 | 1,8 | 0,4 | 166.32 |  |  | 6 | 1562 | 7 | 765 | 9418 | 755 | 9475 | 9158 | 771 | 200 | 7 | 2 | 2155 | 9 | 310 | 330 | 110 | [9 empty] | 19:09:00 | 1543 | 19:09:00 | 1545 | 19:30:20 | 0.2159 | 0.1635 | 1.0298 | 0.0075 | 0.0169 | 0.0424 | 0.0149 | 0.0317 | 0.0012 | 0.0013 | 0.0007 |  | 0.001 | 0.0034 | 0.0022 | 0.0005 | 0.0039 | [6 empty] | 0.4 | RHI DELTEK D99 |  | RHI JUSTAL DS1015
391 | 12003268 | 15.05.2020 | 172,368 | 25Г2С | ГОСТ 5781-82 | 19 | 180x180 | Открытая |  | 172,768 | 1,8 | 0,4 | 172.368 |  |  | 1 | 1570 | 6 | 7186 | 2980 | 7267 | 6887 | 2401 | 5788 | 180 | 7 | 2 | 2155 | 9 | 220 | 240 | 90 | [7 empty] | B 789/BC | 0,01 | 16:45:00 | 1533 | 16:45:00 | 1536 | 17:04:29 | 0.2679 | 0.5566 | 1.5663 | 0.0098 | 0.0158 | 0.0384 | 0.0171 | 0.0337 | 0.002 | 0.001 | 0.0007 | 0.0006 | 0.0019 | 0.005 | 0.0032 | 0.0009 | 0.0062 | [6 empty] | 0.585 | RHI DELTEK D99 |  | RHI JUSTAL DS1015
393 | 12003270 | 15.05.2020 | 163,296 | 25Г2С | ГОСТ 5781-82 | 21 | 180x180 | Открытая |  | 163,696 | 1,8 | 0,4 | 163.296 |  |  | 10 | 1557 | 6 | 7241 | 3035 | 7322 | 6942 | 2456 | 5846 | 180 | 7 | 2 | 2155 | 9 | 220 | 240 | 90 | [7 empty] | B 789/BC | 0,01 | 18:10:00 | 1536 | 18:10:00 | 1534 | 18:24:17 | 0.2728 | 0.5398 | 1.5572 | 0.0087 | 0.0133 | 0.0402 | 0.0145 | 0.0331 | 0.0014 | 0.0012 | 0.0007 | 0.0007 | 0.0021 | 0.0049 | 0.0034 | 0.0012 | 0.007 | [6 empty] | 0.586 | RHI DELTEK D99 |  | RHI JUSTAL DS1015
398 | 12003275 | 15.05.2020 | 163,296 | 1018 | ASTM A510/A510M-18 | 4 | 180x180 | Открытая |  | 163,696 | 1,8 | 0,4 | 163.296 |  |  | 10 | 1574 | 5 | 7375 | 3164 | 7455 | 7075 | 2591 | 5981 | 180 | 7 | 2 | 2155 | 9 | 270 | 300 | 100 | [9 empty] | 23:08:00 | 1536 | 23:08:00 | 1537 | 23:24:49 | 0.1818 | 0.1895 | 0.7272 | 0.0031 | 0.0134 | 0.0416 | 0.0175 | 0.0284 | 0.0012 | 0.0015 | 0.0004 |  | 0.0008 | 0.0023 | 0.0021 | 0.0006 | 0.0054 | [6 empty] | 0.315 | RHI DELTEK D99 |  | RHI JUSTAL DS1015
400 | 12003277 | 16.05.2020 | 165,312 | 1018 | ASTM A510/A510M-18 | 6 | 180x180 | Открытая |  | 165,712 | 1,8 | 0,4 | 165.312 |  |  | 11 | 1579 | 5 | 7427 | 3218 | 7511 | 7129 | 2645 | 6033 | 180 | 7 | 2 | 2155 | 9 | 270 | 300 | 100 | [9 empty] | 0:46:00 | 1552 | 0:46:00 | 1552 | 1:03:17 | 0.188 | 0.1848 | 0.7043 | 0.0029 | 0.0127 | 0.0362 | 0.0141 | 0.0255 | 0.0011 | 0.0022 | 0.0005 |  | 0.0008 | 0.0023 | 0.0021 | 0.0008 | 0.0054 | [6 empty] | 0.316 | RHI DELTEK D99 |  | RHI JUSTAL DS1015
407 | 12003284 | 16.05.2020 | 163,296 | Арм500 | ГОСТ 34028-2016 | 13 | 180x180 | Открытая |  | 163,696 | 1,8 | 0,4 | 163.296 |  |  | 10 | 1572 | 5 | 7612 | 3403 | 7704 | 7320 | 2830 | 6219 | 200 | 7 | 2 | 2155 | 9 | 310 | 340 | 110 | [9 empty] | 6:19:00 | 1549 | 6:19:00 | 1545 | 6:38:42 | 0.207 | 0.1922 | 0.7052 | 0.0031 | 0.0099 | 0.0339 | 0.0154 | 0.0304 | 0.0011 | 0.0016 | 0.0004 |  | 0.0008 | 0.0023 | 0.0018 | 0.0008 | 0.0067 | [6 empty] | 0.335 | RHI DELTEK D99 |  | RHI JUSTAL DS1015
409 | 12003286 | 16.05.2020 | 163,296 | Арм500 | ГОСТ 34028-2016 | 15 | 180x180 | Открытая |  | 163,696 | 1,8 | 0,4 | 163.296 |  |  | 1 | 1570 | 5 | 7664 | 3460 | 7758 | 7377 | 2884 | 6274 | 200 | 7 | 2 | 2155 | 9 | 320 | 350 | 110 | [7 empty] | B 789/BC | 0,02 | 7:48:00 | 1538 | 7:48:00 | 1538 | 8:04:07 | 0.1871 | 0.1896 | 0.718 | 0.0029 | 0.0133 | 0.0407 | 0.0143 | 0.0297 | 0.0012 | 0.0016 | 0.0005 | 0.0001 | 0.0008 | 0.0025 | 0.0018 | 0.0008 | 0.0058 | [6 empty] | 0.319 | RHI DELTEK D99 |  | RHI JUSTAL DS1015
416 | 12003293 | 16.05.2020 | 167,328 | 1018 | ASTM A510/A510M-18 | 2 | 180x180 | Открытая |  | 167,728 | 1,8 | 0,4 | 167.328 |  |  | 12 | 1586 | 7 | 7844 | 3647 | 7954 | 7573 | 3074 | 6458 | 180 | 7 | 2 | 2155 | 8 | 290 | 320 | 100 | [7 empty] | B 789/BC | 0,01 | 13:39:00 | 1548 | 13:39:00 | 1549 | 13:58:19 | 0.1789 | 0.1844 | 0.6953 | 0.0022 | 0.0087 | 0.0337 | 0.013 | 0.0285 | 0.0016 | 0.0013 | 0.0005 |  | 0.0008 | 0.0024 | 0.0021 | 0.001 | 0.0052 | [6 empty] | 0.305 | RHI DELTEK D99 |  | RHI JUSTAL DS1015
418 | 12003295 | 16.05.2020 | 161,28 | 1018 | ASTM A510/A510M-18 | 4 | 180x180 | Открытая |  | 161,68 | 1,8 | 0,4 | 161.28 |  |  | 5 | 1578 | 7 | 7899 | 3702 | 8007 | 7628 | 3127 | 6511 | 180 | 7 | 2 | 2155 | 8 | 290 | 320 | 100 | [7 empty] | B 789/BC | 0,02 | 15:15:00 | 1545 | 15:15:00 | 1546 | 15:30:34 | 0.1757 | 0.1881 | 0.7047 | 0.0033 | 0.0138 | 0.036 | 0.0124 | 0.027 | 0.0012 | 0.0011 | 0.0004 |  | 0.0008 | 0.0024 | 0.0021 | 0.0007 | 0.0053 | [6 empty] | 0.304 | RHI DELTEK D99 |  | RHI JUSTAL DS1015
423 | 12003300 | 16.05.2020 | 159,264 | 1018 | ASTM A510/A510M-18 | 9 | 180x180 | Открытая |  | 159,664 | 1,8 | 0,4 | 159.264 |  |  | 5 | 1577 | 7 | 8031 | 3835 | 8144 | 7763 | 3258 | 6646 | 180 | 7 | 2 | 2155 | 8 | 290 | 320 | 100 | [7 empty] | B 789/BC | 0,02 | 19:20:00 | 1546 | 19:20:00 | 1545 | 19:45:03 | 0.1882 | 0.1807 | 0.7107 | 0.0034 | 0.0142 | 0.0629 | 0.0161 | 0.0318 | 0.0011 | 0.0013 | 0.0005 | 0.0001 | 0.0008 | 0.0023 | 0.002 | 0.0004 | 0.0053 | [6 empty] | 0.323 | RHI DELTEK D99 |  | RHI JUSTAL DS1015
464 | 12003341 | 18.05.2020 | 161,7 | Ст4сп | Контракт | 17 | 150x150 | Открытая |  | 162,1 | 1,8 | 0,4 | 161.7 |  |  | 6 | 1574 | 1 | 4444 | 4856 | 4722 | 4802 | 5291 | 4041 | 165 | 13 | 3 | 1950 | 9 | 360 | 450 | 190 | [7 empty] | B 789/BC | 0,02 | 6:20:00 | 1543 | 6:20:00 | 1542 | 6:35:22 | 0.2022 | 0.188 | 0.6794 | 0.0029 | 0.0091 | 0.0381 | 0.0068 | 0.0143 | 0.0004 | 0.0005 | 0.0004 |  | 0.0008 | 0.002 | 0.0017 | 0.0009 | 0.0048 | [6 empty] | 0.325 | RHI DELTEK D99 |  | RHI JUSTAL DS1015
466 | 12003343 | 18.05.2020 | 159,6 | Ст4сп | Контракт | 19 | 150x150 | Открытая |  | 160 | 1,8 | 0,4 | 159.6 |  |  | 3 | 1564 | 1 | 4497 | 4909 | 4777 | 4857 | 5343 | 4093 | 180 | 13 | 3 | 1950 | 9 | 360 | 450 | 190 | [9 empty] | 7:46:00 | 1547 | 7:46:00 | 1544 | 8:09:44 | 0.1923 | 0.1799 | 0.6943 | 0.0015 | 0.0107 | 0.0396 | 0.0063 | 0.0129 | 0.0004 | 0.0003 | 0.0004 |  | 0.0007 | 0.0021 | 0.0017 | 0.0006 | 0.0052 | [6 empty] | 0.318 | RHI DELTEK D99 |  | RHI JUSTAL DS1015
473 | 12003350 | 18.05.2020 | 163,8 | Ст4сп | Контракт | 26 | 150x150 | Открытая |  | 164,2 | 1,8 | 0,4 | 163.8 |  |  | 5 | 1564 | 1 | 4688 | 5100 | 4970 | 5050 | 5537 | 4288 | 165 | 11 | 3 | 1950 | 9 | 360 | 450 | 190 | [9 empty] | 12:55:00 | 1542 | 12:55:00 | 1542 | 13:02:48 | 0.1877 | 0.1836 | 0.707 | 0.0018 | 0.0137 | 0.0519 | 0.0151 | 0.028 | 0.0013 | 0.0017 | 0.0004 | 0.0001 | 0.0008 | 0.0023 | 0.002 | 0.0006 | 0.0068 | [6 empty] | 0.32 | RHI DELTEK D99 |  | RHI JUSTAL DS1015
475 | 12003352 | 18.05.2020 | 163,8 | Ст4сп | Контракт | 28 | 150x150 | Открытая |  | 164,2 | 1,8 | 0,4 | 163.8 |  |  | 11 | 1567 | 1 | 4743 | 5152 | 5025 | 5105 | 5591 | 4345 | 165 | 11 | 3 | 1950 | 9 | 360 | 450 | 190 | [9 empty] | 14:25:00 | 1540 | 14:25:00 | 1542 | 14:32:50 | 0.1952 | 0.1818 | 0.7137 | 0.0014 | 0.0126 | 0.0424 | 0.0135 | 0.033 | 0.0011 | 0.0012 | 0.0004 |  | 0.0007 | 0.0023 | 0.002 | 0.0006 | 0.0066 | [6 empty] | 0.326 | RHI DELTEK D99 |  | RHI JUSTAL DS1015
482 | 12003359 | 18.05.2020 | 165,9 | Ст4сп | Контракт | 35 | 150x150 | Открытая |  | 166,3 | 1,8 | 0,4 | 165.9 |  |  | 1 | 1565 | 1 | 4934 | 5343 | 5222 | 5302 | 5784 | 4540 | 165 | 12 | 3 | 1950 | 9 | 350 | 420 | 170 | [7 empty] | B 789/BC | 0,01 | 19:40:00 | 1538 | 19:40:00 | 1539 | 19:47:31 | 0.2003 | 0.182 | 0.7048 | 0.0018 | 0.0141 | 0.0438 | 0.0158 | 0.031 | 0.0012 | 0.0013 | 0.0004 | 0.0002 | 0.0008 | 0.0022 | 0.0021 | 0.0006 | 0.0047 | [6 empty] | 0.33 | RHI DELTEK D99 |  | RHI JUSTAL DS1015
484 | 12003361 | 18.05.2020 | 168 | Ст4сп | Контракт | 37 | 150x150 | Открытая |  | 168,4 | 1,8 | 0,4 | 168 |  |  | 6 | 1565 | 1 | 4988 | 5398 | 5279 | 5357 | 5841 | 4597 | 165 | 12 | 3 | 1950 | 9 | 350 | 420 | 170 | [7 empty] | B 789/BC | 0,01 | 21:10:00 | 1538 | 21:10:00 | 1538 | 21:19:14 | 0.2019 | 0.206 | 0.7123 | 0.0028 | 0.0129 | 0.0444 | 0.0145 | 0.0311 | 0.0011 | 0.0011 | 0.0005 |  | 0.001 | 0.0026 | 0.0024 | 0.0008 | 0.0044 | [6 empty] | 0.333 | RHI DELTEK D99 |  | RHI JUSTAL DS1015
489 | 12003366 | 19.05.2020 | 161,28 | Арм500 | ГОСТ 34028-2016 | 2 | 180x180 | Открытая |  | 161,68 | 1,8 | 0,4 | 161.28 |  |  | 6 | 1575 | 6 | 7354 | 8778 | 4118 | 8229 | 8283 | 4539 | 180 | 7 | 2 | 2155 | 8 | 260 | 300 | 100 | [7 empty] | B 789/BC | 0,03 | 3:10:00 | 1547 | 3:10:00 | 1547 | 3:14:30 | 0.1828 | 0.1467 | 0.5016 | 0.0035 | 0.0164 | 0.0515 | 0.0148 | 0.0275 | 0.001 | 0.0019 | 0.0003 |  | 0.0007 | 0.0021 | 0.0018 | 0.0007 | 0.0032 | [6 empty] | 0.28 | RHI DELTEK D99 |  | RHI JUSTAL DS1015
491 | 12003368 | 19.05.2020 | 167,328 | Арм500 | ГОСТ 34028-2016 | 4 | 180x180 | Открытая |  | 167,728 | 1,8 | 0,4 | 167.328 |  |  | 3 | 1577 | 6 | 7409 | 8831 | 4173 | 8286 | 8338 | 4594 | 180 | 7 | 2 | 2155 | 9 | 260 | 290 | 100 | [7 empty] | B 789/BC | 0,01 | 4:52:00 | 1548 | 4:52:00 | 1550 | 4:58:47 | 0.189 | 0.146 | 0.4954 | 0.003 | 0.0159 | 0.0558 | 0.0173 | 0.0287 | 0.001 | 0.0022 | 0.0003 |  | 0.0007 | 0.0019 | 0.0018 | 0.0006 | 0.0029 | [6 empty] | 0.287 | RHI DELTEK D99 |  | RHI JUSTAL DS1015
498 | 12003375 | 19.05.2020 | 163,296 | Арм500 | ГОСТ 34028-2016 | 11 | 180x180 | Открытая |  | 163,696 | 1,8 | 0,4 | 163.296 |  |  | 5 | 1572 | 6 | 7603 | 9023 | 4367 | 8485 | 8527 | 4784 | 180 | 7 | 2 | 2155 | 9 | 320 | 380 | 130 | [7 empty] | B 789/BC | 0,01 | 10:30:00 | 1547 | 10:30:00 | 1548 | 10:44:07 | 0.19 | 0.1863 | 0.988 | 0.0087 | 0.0147 | 0.0527 | 0.0143 | 0.0255 | 0.0018 | 0.0013 | 0.0005 |  | 0.001 | 0.0033 | 0.0024 | 0.0005 | 0.0048 | [6 empty] | 0.369 | RHI DELTEK D99 |  | RHI JUSTAL DS1015
619 | 12003496 | 23.05.2020 | 163,296 | Арм500 | ГОСТ 34028-2016 | 28 | 180x180 | Открытая |  | 163,696 | 1,8 | 0,4 | 163.296 |  |  | 2 | 1564 | 7 | 792 | 9442 | 783 | 9502 | 9185 | 801 | 200 | 7 | 2 | 2155 | 9 | 310 | 330 | 110 | [9 empty] | 19:54:00 | 1544 | 19:54:00 | 1544 | 20:15:42 | 0.1932 | 0.1786 | 1.0073 | 0.0082 | 0.0189 | 0.0389 | 0.0269 | 0.047 | 0.0013 | 0.0011 | 0.0006 | 0.0002 | 0.0009 | 0.0034 | 0.0021 | 0.0013 | 0.0026 | [6 empty] | 0.375 | RHI DELTEK D99 |  | RHI JUSTAL DS1015
620 | 12003497 | 23.05.2020 | 169,344 | Арм500 | ГОСТ 34028-2016 | 29 | 180x180 | Открытая |  | 169,744 | 1,8 | 0,4 | 169.344 |  |  | 12 | 1565 | 7 | 822 | 9472 | 810 | 9529 | 9212 | 828 | 200 | 7 | 2 | 2155 | 9 | 310 | 330 | 110 | [9 empty] | 20:38:00 | 1541 | 20:38:00 | 1539 | 20:52:50 | 0.1994 | 0.1771 | 0.9987 | 0.0035 | 0.0148 | 0.035 | 0.014 | 0.0345 | 0.0013 | 0.0011 | 0.0006 |  | 0.001 | 0.0033 | 0.0024 | 0.0009 | 0.0017 | [6 empty] | 0.377 | RHI DELTEK D99 |  | RHI JUSTAL DS1015
621 | 12003498 | 23.05.2020 | 163,271 | Арм500 | ГОСТ 34028-2016 | 30 | 180x180 | Открытая |  | 172,371 | 1,8 | 0,4 | 171.971 | 6 |  | 4 | 1563 | 7 | 849 | 9499 | 837 | 9557 | 9239 | 855 | 200 | 7 | 2 | 2155 | 9 | 310 | 330 | 110 | [9 empty] | 21:26:00 | 1538 | 21:26:00 | 1537 | 21:36:19 | 0.2067 | 0.1809 | 1.0046 | 0.005 | 0.0198 | 0.0397 | 0.0132 | 0.0326 | 0.0011 | 0.0014 | 0.0005 |  | 0.0009 | 0.0034 | 0.0027 | 0.0009 | 0.0032 | [6 empty] | 0.386 | RHI DELTEK D99 |  | RHI JUSTAL DS1015 |  | Окончание серии
634 | 12003511 | 24.05.2020 | 166,32 | Арм500 | ГОСТ 34028-2016 | 13 | 180x180 | Открытая |  | 166,72 | 1,8 | 0,4 | 166.32 |  |  | 2 | 1581 | 1 | 1248 |  | 1227 | 9922 | 9922 | 1242 | 200 | 7 | 2 | 2155 | 9 | 320 | 350 | 110 | [7 empty] | B 789/BC | 0,01 | 8:49:00 | 1549 | 8:49:00 | 1548 | 9:11:13 | 0.1909 | 0.1899 | 0.9825 | 0.0023 | 0.0211 | 0.0412 | 0.0124 | 0.0304 | 0.0009 | 0.0014 | 0.0005 |  | 0.001 | 0.0036 | 0.0025 | 0.001 | 0.0026 | [6 empty] | 0.367 | RHI DELTEK D99 |  | RHI JUSTAL DS1015
635 | 12003512 | 24.05.2020 | 160,272 | Арм500 | ГОСТ 34028-2016 | 14 | 180x180 | Открытая |  | 160,672 | 1,8 | 0,4 | 160.272 |  |  | 6 | 1576 | 1 | 1278 |  | 1260 | 9956 | 9584 | 1275 | 200 | 7 | 2 | 2155 | 9 | 320 | 350 | 110 | [7 empty] | B 789/BC | 0,01 | 9:43:00 | 1547 | 9:43:00 | 1543 | 10:06:04 | 0.1923 | 0.1953 | 0.9922 | 0.0019 | 0.0224 | 0.042 | 0.0117 | 0.0273 | 0.0011 | 0.0011 | 0.0005 |  | 0.001 | 0.0037 | 0.0023 | 0.001 | 0.0045 | [6 empty] | 0.37 | RHI DELTEK D99 |  | RHI JUSTAL DS1015
636 | 12003513 | 24.05.2020 | 172,368 | Арм500 | ГОСТ 34028-2016 | 15 | 180x180 | Открытая |  | 172,768 | 1,8 | 0,4 | 172.368 |  |  | 9 | 1575 | 1 | 1312 |  | 1297 | 9992 | 9617 | 1309 | 200 | 7 | 2 | 2155 | 9 | 320 | 350 | 110 | [7 empty] | B 789/BC | 0,03 | 10:37:00 | 1546 | 10:37:00 | 1543 | 11:11:02 | 0.2083 | 0.2081 | 0.986 | 0.0022 | 0.0181 | 0.04 | 0.0123 | 0.0282 | 0.0009 | 0.0011 | 0.0005 |  | 0.0011 | 0.0034 | 0.0026 | 0.0011 | 0.0037 | [6 empty] | 0.384 | RHI DELTEK D99 |  | RHI JUSTAL DS1015
637 | 12003514 | 24.05.2020 | 166,32 | Арм500 | ГОСТ 34028-2016 | 16 | 180x180 | Открытая |  | 166,72 | 1,8 | 0,4 | 166.32 |  |  | 4 | 1574 | 1 | 1345 |  | 1330 | 10025 | 9650 | 1342 | 200 | 7 | 2 | 2155 | 9 | 320 | 350 | 110 | [7 empty] | B 789/BC | 0,01 | 11:31:00 | 1543 | 11:31:00 | 1539 | 12:01:51 | 0.1973 | 0.1989 | 0.9842 | 0.0016 | 0.0161 | 0.0479 | 0.0157 | 0.0347 | 0.0009 | 0.0018 | 0.0004 |  | 0.001 | 0.0032 | 0.0025 | 0.0009 | 0.0027 | [6 empty] | 0.375 | RHI DELTEK D99 |  | RHI JUSTAL DS1015
651 | 12003528 | 24.05.2020 | 163,296 | Арм500 | ГОСТ 34028-2016 | 5 | 180x180 | Открытая |  | 163,696 | 1,8 | 0,4 | 163.296 |  |  | 11 | 1586 | 2 | 1772 | 9892 | 1766 | 10458 | 10080 | 1775 | 200 | 7 | 2 | 2155 | 9 | 320 | 350 | 110 | [7 empty] | B 789/BC | 0,01 | 0:05:00 | 1550 | 0:05:00 | 1551 | 0:17:42 | 0.1862 | 0.1767 | 1.081 | 0.0077 | 0.0225 | 0.0526 | 0.0137 | 0.0301 | 0.0011 | 0.001 | 0.0007 |  | 0.0009 | 0.0041 | 0.0026 | 0.0011 | 0.0031 | [6 empty] | 0.381 | RHI DELTEK D99 |  | RHI JUSTAL DS1015
652 | 12003529 | 25.05.2020 | 163,296 | Арм500 | ГОСТ 34028-2016 | 6 | 180x180 | Открытая |  | 163,696 | 1,8 | 0,4 | 163.296 |  |  | 4 | 1569 | 2 | 1799 | 9919 | 1793 | 10485 | 10104 | 1805 | 200 | 7 | 2 | 2155 | 9 | 320 | 350 | 110 | [7 empty] | B 789/BC | 0,01 | 0:45:00 | 1549 | 0:45:00 | 1545 | 1:00:44 | 0.1932 | 0.1737 | 0.9882 | 0.0049 | 0.0166 | 0.0425 | 0.0152 | 0.0323 | 0.001 | 0.0009 | 0.0006 |  | 0.0009 | 0.0034 | 0.0019 | 0.0007 | 0.0027 | [6 empty] | 0.37 | RHI DELTEK D99 |  | RHI JUSTAL DS1015
559 | 12003436 | 21.05.2020 | 163,8 | Ст4сп | Контракт | 3 | 150x150 | Открытая |  | 164,2 | 1,8 | 0,4 | 163.8 |  |  |  | 1569 | 4 | 5152 | 5562 | 5256 | 5445 | 4761 | 5525 | 165 | 12 | 3 | 1950 | 9 | 350 | 420 | 170 | [7 empty] | B 789/BC | 0,01 | 18:55:00 | 1540 | 18:55:00 | 1539 | 19:02:44 | 0.1927 | 0.1893 | 0.6999 | 0.0018 | 0.011 | 0.0454 | 0.0134 | 0.0317 | 0.0013 | 0.0011 | 0.0005 | 0.0001 | 0.0009 | 0.0022 | 0.0022 | 0.0011 | 0.0036 | [6 empty] | 0.322 | RHI DELTEK D99 |  | RHI JUSTAL DS1015
560 | 12003437 | 21.05.2020 | 165,9 | Ст4сп | Контракт | 4 | 150x150 | Открытая |  | 166,3 | 1,8 | 0,4 | 165.9 |  |  |  | 1570 | 4 | 5179 | 5589 | 5283 | 5472 | 4790 | 5552 | 165 | 12 | 3 | 1950 | 9 | 320 | 420 | 190 | [7 empty] | B 789/BC | 0,01 | 19:38:00 | 1538 | 19:38:00 | 1539 | 19:45:53 | 0.194 | 0.1858 | 0.6946 | 0.0046 | 0.0125 | 0.0503 | 0.0141 | 0.0349 | 0.0012 | 0.0011 | 0.0005 |  | 0.0009 | 0.0023 | 0.0024 | 0.001 | 0.0036 | [6 empty] | 0.324 | RHI DELTEK D99 |  | RHI JUSTAL DS1015
561 | 12003438 | 21.05.2020 | 168 | Ст4сп | Контракт | 5 | 150x150 | Открытая |  | 168,4 | 1,8 | 0,4 | 168 |  |  |  | 1573 | 4 | 5207 | 5619 | 5311 | 5500 | 4818 | 5582 | 165 | 12 | 3 | 1950 | 9 | 320 | 420 | 190 | [7 empty] | B 789/BC | 0,01 | 20:23:00 | 1538 | 20:23:00 | 1540 | 20:35:44 | 0.1928 | 0.1967 | 0.6941 | 0.0023 | 0.0143 | 0.0551 | 0.0178 | 0.0329 | 0.0009 | 0.0018 | 0.0005 |  | 0.001 | 0.0023 | 0.0033 | 0.0012 | 0.004 | [6 empty] | 0.324 | RHI DELTEK D99 |  | RHI JUSTAL DS1015
562 | 12003439 | 21.05.2020 | 168 | Ст4сп | Контракт | 6 | 150x150 | Открытая |  | 168,4 | 1,8 | 0,4 | 168 |  |  | 9 | 1568 | 4 | 5234 | 5646 | 5338 | 5527 | 4847 | 5611 | 165 | 12 | 3 | 1950 | 9 | 320 | 420 | 190 | [7 empty] | B 789/BC | 0,01 | 21:09:00 | 1541 | 21:09:00 | 1541 | 21:27:54 | 0.1968 | 0.1812 | 0.6881 | 0.0042 | 0.0148 | 0.0326 | 0.0129 | 0.0252 | 0.0016 | 0.001 | 0.0004 |  | 0.0009 | 0.0024 | 0.0022 | 0.0015 | 0.0026 | [6 empty] | 0.321 | RHI DELTEK D99 |  | RHI JUSTAL DS1015
576 | 12003453 | 22.05.2020 | 161,7 | Ст4сп | Контракт | 20 | 150x150 | Открытая |  | 162,1 | 1,8 | 0,4 | 161.7 |  |  | 4 | 1567 | 4 | 5587 | 6032 | 5745 | 5928 | 5238 | 5997 | 165 | 11 | 3 | 1950 | 9 | 350 | 420 | 190 | [9 empty] | 7:58:00 | 1539 | 7:58:00 | 1539 | 8:12:51 | 0.1911 | 0.2067 | 0.6947 | 0.0017 | 0.0137 | 0.047 | 0.0142 | 0.0329 | 0.0012 | 0.0011 | 0.0005 |  | 0.001 | 0.0023 | 0.0023 | 0.0015 | 0.0043 | [6 empty] | 0.32 | RHI DELTEK D99 |  | RHI JUSTAL DS1015
577 | 12003454 | 22.05.2020 | 163,8 | Ст4сп | Контракт | 21 | 150x150 | Открытая |  | 164,2 | 1,8 | 0,4 | 163.8 |  |  | 9 | 1567 | 4 | 5610 | 6058 | 5777 | 5959 | 5265 | 6023 | 165 | 11 | 3 | 1950 | 9 | 350 | 420 | 190 | [9 empty] | 8:43:00 | 1545 | 8:43:00 | 1543 | 9:01:20 | 0.2003 | 0.2063 | 0.6896 | 0.0017 | 0.0134 | 0.0442 | 0.015 | 0.0311 | 0.0011 | 0.0015 | 0.0005 |  | 0.0009 | 0.0024 | 0.0028 | 0.0012 | 0.0045 | [6 empty] | 0.328 | RHI DELTEK D99 |  | RHI JUSTAL DS1015
578 | 12003455 | 22.05.2020 | 168 | Ст4сп | Контракт | 22 | 150x150 | Открытая |  | 168,4 | 1,8 | 0,4 | 168 |  |  | 6 | 1564 | 4 | 5635 | 6085 | 5808 | 5989 | 5292 | 6050 | 165 | 11 | 3 | 1950 | 9 | 350 | 420 | 190 | [9 empty] | 9:32:00 | 1541 | 9:32:00 | 1538 | 9:46:21 | 0.1919 | 0.1799 | 0.6996 | 0.0028 | 0.0112 | 0.0388 | 0.0149 | 0.0289 | 0.0009 | 0.001 | 0.0005 |  | 0.0007 | 0.0023 | 0.0028 | 0.0053 | 0.0049 | [6 empty] | 0.32 | RHI DELTEK D99 |  | RHI JUSTAL DS1015
579 | 12003456 | 22.05.2020 | 159,6 | Ст4сп | Контракт | 23 | 150x150 | Открытая |  | 160 | 1,8 | 0,4 | 159.6 |  |  | 12 | 1566 | 4 | 5658 | 6112 | 5836 | 6016 | 5320 | 6077 | 165 | 11 | 3 | 1950 | 9 | 350 | 420 | 190 | [9 empty] | 10:19:00 | 1536 | 10:19:00 | 1537 | 10:32:47 | 0.1939 | 0.1826 | 0.7069 | 0.0025 | 0.0109 | 0.0475 | 0.017 | 0.0338 | 0.0011 | 0.0016 | 0.0005 | 0.0001 | 0.0008 | 0.0025 | 0.0029 | 0.0057 | 0.0052 | [6 empty] | 0.325 | RHI DELTEK D99 |  | RHI JUSTAL DS1015
592 | 12003469 | 22.05.2020 | 163,296 | Арм500 | ГОСТ 34028-2016 | 1 | 180x180 | Открытая |  | 164,596 | 1,8 | 0,4 | 164.196 |  |  | 4 | 1581 | 7 | 27 | 8704 | 27 | 8819 | 8228 | 27 | 170 | 7 | 2 | 2155 | 9 | 260 | 300 | 100 | [7 empty] | B 789/BC | 0,14 | 22:50:00 | 1543 | 22:50:00 | 1549 | 22:53:37 | 0.196 | 0.1756 | 0.9866 | 0.0041 | 0.0099 | 0.0345 | 0.0058 | 0.0173 | 0.0005 | 0.0004 | 0.0005 |  | 0.0008 | 0.003 | 0.0022 | 0.0012 | 0.005 | [6 empty] | 0.37 | RHI DELTEK D99 |  | RHI JUSTAL DS1015
593 | 12003470 | 22.05.2020 | 172,368 | Арм500 | ГОСТ 34028-2016 | 2 | 180x180 | Открытая |  | 172,768 | 1,8 | 0,4 | 172.368 |  |  | 9 | 1575 | 7 | 57 | 8731 | 57 | 8849 | 8228 | 54 | 180 | 7 | 2 | 2155 | 9 | 260 | 280 | 100 | [7 empty] | B 789/BC | 0,04 | 23:40:00 | 1547 | 23:40:00 | 1545 | 23:43:02 | 0.1933 | 0.1885 | 1.0106 | 0.0039 | 0.0112 | 0.0335 | 0.0057 | 0.0155 | 0.0005 | 0.0004 | 0.0005 |  | 0.0009 | 0.0031 | 0.0025 | 0.0011 | 0.0047 | [6 empty] | 0.371 | RHI DELTEK D99 |  | RHI JUSTAL DS1015
425 | 12003302 | 16.05.2020 | 166,32 | Арм500 | ГОСТ 34028-2016 | 11 | 180x180 | Открытая |  | 166,72 | 1,8 | 0,4 | 166.32 |  |  | 3 | 1586 | 7 | 8085 | 3888 | 8197 | 7819 | 3311 | 6699 | 180 | 7 | 2 | 2155 | 9 | 320 | 380 | 130 | [7 empty] | B 789/BC | 0,01 | 21:00:00 | 1546 | 21:00:00 | 1550 | 21:17:05 | 0.2016 | 0.1867 | 0.703 | 0.0052 | 0.0098 | 0.0456 | 0.0142 | 0.0318 | 0.0012 | 0.0011 | 0.0005 |  | 0.0008 | 0.0023 | 0.0028 | 0.0009 | 0.0061 | [6 empty] | 0.332 | RHI DELTEK D99 |  | RHI JUSTAL DS1015
432 | 12003309 | 17.05.2020 | 166,32 | Арм500 | ГОСТ 34028-2016 | 18 | 180x180 | Открытая |  | 166,72 | 1,8 | 0,4 | 166.32 |  |  |  | 1566 | 7 | 8272 | 4079 | 8384 | 8003 | 3504 | 6889 | 180 | 7 | 2 | 2155 | 9 | 320 | 380 | 130 | [7 empty] | B 789/BC | 0,01 | 2:00:00 | 1545 | 2:00:00 | 1545 | 2:22:18 | 0.1968 | 0.18 | 0.7151 | 0.0086 | 0.0233 | 0.0476 | 0.0148 | 0.0317 | 0.0009 | 0.0014 | 0.0005 |  | 0.0007 | 0.0027 | 0.0024 | 0.0007 | 0.0057 | [6 empty] | 0.329 | RHI DELTEK D99 |  | RHI JUSTAL DS1015
434 | 12003311 | 17.05.2020 | 163,296 | Арм500 | ГОСТ 34028-2016 | 20 | 180x180 | Закрытая |  | 163,696 | 1,8 | 0,4 | 163.296 |  |  | 1 | 1565 | 7 | 8327 | 4133 | 8439 | 8058 | 3559 | 6944 | 180 | 7 | 2 | 2155 | 9 | 320 | 380 | 130 | [7 empty] | B 789/BC | 0,01 | 3:30:00 | 1544 | 3:30:00 | 1543 | 3:42:11 | 0.1998 | 0.1884 | 0.699 | 0.0128 | 0.0222 | 0.0439 | 0.0157 | 0.0275 | 0.0012 | 0.0015 | 0.0005 |  | 0.0008 | 0.0027 | 0.0017 | 0.0005 | 0.0053 | [6 empty] | 0.329 | RHI DELTEK D99 | RHI DELTEK D99Z98 | RHI DELTEK D99WX08 | RHI DELTEK A100WX08
441 | 12003318 | 17.05.2020 | 163,296 | Арм500 | ГОСТ 34028-2016 | 27 | 180x180 | Открытая |  | 163,696 | 1,8 | 0,4 | 163.296 |  |  | 12 | 1565 | 7 | 8514 | 4323 | 8626 | 8245 | 3752 | 7134 | 180 | 7 | 2 | 2155 | 9 | 310 | 350 | 110 | [7 empty] | B 789/BC | 0,01 | 8:25:00 | 1542 | 8:25:00 | 1542 | 8:35:37 | 0.1872 | 0.1895 | 0.7319 | 0.0099 | 0.0121 | 0.0445 | 0.0141 | 0.0302 | 0.0013 | 0.0013 | 0.0005 | 0.0002 | 0.0008 | 0.0027 | 0.0019 | 0.0007 | 0.0056 | [6 empty] | 0.322 | RHI DELTEK D99 |  | RHI JUSTAL DS1015
443 | 12003320 | 17.05.2020 | 163,296 | Арм500 | ГОСТ 34028-2016 | 29 | 180x180 | Открытая |  | 163,696 | 1,8 | 0,4 | 163.296 |  |  | 5 | 1569 | 7 | 8568 | 4378 | 8681 | 8297 | 3807 | 7189 | 180 | 7 | 2 | 2155 | 9 | 310 | 350 | 110 | [7 empty] | B 789/BC | 0,02 | 9:55:00 | 1548 | 9:55:00 | 1547 | 9:58:38 | 0.1819 | 0.1786 | 0.6956 | 0.0062 | 0.0157 | 0.0382 | 0.0177 | 0.0287 | 0.0013 | 0.0012 | 0.0004 |  | 0.0008 | 0.0026 | 0.0021 | 0.0008 | 0.0049 | [6 empty] | 0.309 | RHI DELTEK D99 |  | RHI JUSTAL DS1015 |  | Сбой в работе шлеппера (отключили клеймитель заготовок)
448 | 12003325 | 17.05.2020 | 163,8 | Ст4сп | Контракт | 1 | 150x150 | Открытая |  | 164,8 | 1,8 | 0,4 | 164.4 |  |  | 5 | 1581 | 1 | 4003 | 4417 | 4281 | 4361 | 4839 | 3595 | 165 | 9 | 3 | 1950 | 9 | 270 | 320 | 150 | [7 empty] | B 789/BC | 0,13 | 18:15:00 | 1549 | 18:15:00 | 1547 | 18:18:26 | 0.1896 | 0.1778 | 0.6879 | 0.0055 | 0.0177 | 0.0437 | 0.0155 | 0.037 | 0.0013 | 0.0017 | 0.0004 | 0.0005 | 0.0007 | 0.0024 | 0.0018 | 0.0006 | 0.0059 | [6 empty] | 0.317 | RHI DELTEK D99 |  | RHI JUSTAL DS1015
450 | 12003327 | 17.05.2020 | 163,8 | Ст4сп | Контракт | 3 | 150x150 | Открытая |  | 164,2 | 1,8 | 0,4 | 163.8 |  |  | 11 | 1569 | 1 | 4058 | 4472 | 4336 | 4416 | 4896 | 3650 | 165 | 13 | 3 | 1950 | 9 | 360 | 450 | 190 | [7 empty] | B 789/BC | 0,01 | 19:54:00 | 1540 | 19:54:00 | 1542 | 20:02:37 | 0.1951 | 0.1856 | 0.6992 | 0.0066 | 0.014 | 0.0474 | 0.0151 | 0.0319 | 0.0013 | 0.0016 | 0.0004 | 0.0002 | 0.0008 | 0.0023 | 0.002 | 0.0007 | 0.0051 | [6 empty] | 0.325 | RHI DELTEK D99 |  | RHI JUSTAL DS1015
457 | 12003334 | 18.05.2020 | 172,2 | Ст4сп | Контракт | 10 | 150x150 | Открытая |  | 172,6 | 1,8 | 0,4 | 172.2 |  |  | 1 | 1568 | 1 | 4253 | 4665 | 4529 | 4609 | 5091 | 3845 | 165 | 13 | 3 | 1950 | 9 | 360 | 450 | 190 | [7 empty] | B 789/BC | 0,01 | 1:07:00 | 1540 | 1:07:00 | 1540 | 1:20:27 | 0.1958 | 0.2192 | 0.7041 | 0.0023 | 0.0143 | 0.0547 | 0.0156 | 0.0332 | 0.0016 | 0.0016 | 0.0004 | 0.0003 | 0.001 | 0.0023 | 0.002 | 0.0008 | 0.0035 | [6 empty] | 0.328 | RHI DELTEK D99 |  | RHI JUSTAL DS1015
459 | 12003336 | 18.05.2020 | 165,9 | Ст4сп | Контракт | 12 | 150x150 | Открытая |  | 166,3 | 1,8 | 0,4 | 165.9 |  |  | 6 | 1580 | 1 | 4308 | 4720 | 4584 | 4664 | 5150 | 3902 | 165 | 13 | 3 | 1950 | 9 | 360 | 450 | 190 | [7 empty] | B 789/BC | 0,01 | 2:38:00 | 1542 | 2:38:00 | 1543 | 2:56:03 | 0.1938 | 0.2063 | 0.712 | 0.0037 | 0.015 | 0.0503 | 0.0178 | 0.0326 | 0.0013 | 0.0017 | 0.0005 | 0.0004 | 0.0008 | 0.0023 | 0.0017 | 0.0008 | 0.0058 | [6 empty] | 0.327 | RHI DELTEK D99 |  | RHI JUSTAL DS1015
500 | 12003377 | 19.05.2020 | 163,296 | Арм500 | ГОСТ 34028-2016 | 13 | 180x180 | Открытая |  | 163,696 | 1,8 | 0,4 | 163.296 |  |  | 12 | 1567 | 6 | 7661 | 9081 | 4422 | 8540 | 8585 | 4839 | 180 | 7 | 2 | 2155 | 9 | 320 | 380 | 130 | [7 empty] | B 789/BC | 0,01 | 12:00:00 | 1544 | 12:00:00 | 1545 | 12:24:25 | 0.1841 | 0.1932 | 0.9982 | 0.0053 | 0.0156 | 0.0559 | 0.0158 | 0.0295 | 0.0018 | 0.0012 | 0.0006 |  | 0.0011 | 0.0034 | 0.0021 | 0.0005 | 0.0044 | [6 empty] | 0.366 | RHI DELTEK D99 |  | RHI JUSTAL DS1015
507 | 12003384 | 19.05.2020 | 159,264 | Арм500 | ГОСТ 34028-2016 | 20 | 180x180 | Открытая |  | 159,664 | 1,8 | 0,4 | 159.264 |  |  | 2 | 1578 | 6 | 7856 | 9270 | 4617 | 8732 | 8780 | 5033 | 180 | 7 | 2 | 2155 | 9 | 320 | 380 | 130 | [7 empty] | B 789/BC | 0,01 | 17:10:00 | 1542 | 17:10:00 | 1547 | 17:29:08 | 0.1912 | 0.1503 | 0.5018 | 0.0061 | 0.0147 | 0.0452 | 0.0165 | 0.0286 | 0.0017 | 0.0016 | 0.0004 |  | 0.0008 | 0.0019 | 0.0022 | 0.0007 | 0.0036 | [6 empty] | 0.288 | RHI DELTEK D99 |  | RHI JUSTAL DS1015
509 | 12003386 | 19.05.2020 | 163,296 | Арм500 | ГОСТ 34028-2016 | 22 | 180x180 | Открытая |  | 163,696 | 1,8 | 0,4 | 163.296 |  |  | 6 | 1567 | 6 | 7910 | 9326 | 4673 | 8786 | 8834 | 5085 | 180 | 7 | 2 | 2155 | 9 | 320 | 380 | 110 | [7 empty] | B 789/BC | 0,01 | 18:45:00 | 1546 | 18:45:00 | 1544 | 19:04:17 | 0.2049 | 0.146 | 0.5063 | 0.0047 | 0.0124 | 0.0426 | 0.0166 | 0.0349 | 0.0013 | 0.0016 | 0.0004 | 0.0001 | 0.0007 | 0.0018 | 0.0018 | 0.0007 | 0.0042 | [6 empty] | 0.302 | RHI DELTEK D99 |  | RHI JUSTAL DS1015
514 | 12003391 | 19.05.2020 | 163,296 | Арм500 | ГОСТ 34028-2016 | 27 | 180x180 | Открытая |  | 163,696 | 1,8 | 0,4 | 163.296 |  |  | 6 | 1561 | 6 | 8044 | 9461 | 4807 | 8925 | 8971 | 5218 | 200 | 7 | 2 | 2155 | 9 | 320 | 350 | 120 | [9 empty] | 22:54:00 | 1542 | 22:54:00 | 1539 | 23:01:17 | 0.1954 | 0.1797 | 0.9356 | 0.004 | 0.0119 | 0.0476 | 0.0146 | 0.0295 | 0.0011 | 0.0011 | 0.0005 |  | 0.0007 | 0.0033 | 0.002 | 0.0009 | 0.0046 | [6 empty] | 0.365 | RHI DELTEK D99 |  | RHI JUSTAL DS1015
516 | 12003393 | 20.05.2020 | 117,936 | Арм500 | ГОСТ 34028-2016 | 1 | 180x180 | Открытая |  | 154,236 | 1,8 | 0,4 | 153.836 |  |  | 3 | 1581 | 5 | 8090 | 9510 | 4856 | 8974 | 9017 | 5267 | 200 | 7 | 2 | 2155 | 9 | 320 | 350 | 100 | [9 empty] | 2:05:00 | 1550 | 2:05:00 | 1549 | 2:14:20 | 0.1984 | 0.1652 | 0.9798 | 0.0024 | 0.0129 | 0.0553 | 0.0154 | 0.0341 | 0.001 | 0.0016 | 0.0005 |  | 0.0007 | 0.0032 | 0.0022 | 0.0003 | 0.0064 | [6 empty] | 0.377 | RHI DELTEK D99 |  | RHI JUSTAL DS1015 |  | Запуск серии. Аварийный скрап 35 тонн. Внеплановый увод МНЛЗ в начале разливки плавки 12003393 на предыдущей серии.
523 | 12003400 | 20.05.2020 | 169,344 | Арм500 | ГОСТ 34028-2016 | 8 | 180x180 | Открытая |  | 169,744 | 1,8 | 0,4 | 169.344 |  |  | 6 | 1569 | 5 | 8280 | 9700 | 5049 | 9170 | 9204 | 5454 | 200 | 7 | 2 | 2155 | 9 | 320 | 350 | 110 | [9 empty] | 6:56:00 | 1543 | 6:56:00 | 1544 | 7:13:05 | 0.1836 | 0.1915 | 0.9984 | 0.0032 | 0.0122 | 0.0458 | 0.0165 | 0.0315 | 0.0011 | 0.0013 | 0.0005 |  | 0.0008 | 0.0032 | 0.0022 | 0.0006 | 0.0047 | [6 empty] | 0.363 | RHI DELTEK D99 |  | RHI JUSTAL DS1015
525 | 12003402 | 20.05.2020 | 166,32 | Арм500 | ГОСТ 34028-2016 | 10 | 180x180 | Открытая |  | 166,72 | 1,8 | 0,4 | 166.32 |  |  | 12 | 1568 | 5 | 8335 | 9755 | 5104 | 9227 | 9261 | 5505 | 200 | 7 | 2 | 2155 | 9 | 320 | 350 | 110 | [7 empty] | B 789/BC | 0,02 | 8:24:00 | 1540 | 8:24:00 | 1539 | 8:42:37 | 0.1963 | 0.1902 | 1.0055 | 0.0019 | 0.0102 | 0.0548 | 0.0157 | 0.042 | 0.0012 | 0.002 | 0.0004 |  | 0.0009 | 0.0031 | 0.0031 | 0.0004 | 0.004 | [6 empty] | 0.38 | RHI DELTEK D99 |  | RHI JUSTAL DS1015
532 | 12003409 | 20.05.2020 | 173,376 | Арм240 | ГОСТ 34028-2016 | 17 | 180x180 | Открытая |  | 173,776 | 1,8 | 0,4 | 173.376 |  |  | 6 | 1568 | 5 | 8522 | 9942 | 5301 | 9425 | 5141 | 5693 | 190 | 7 | 2 | 2155 | 9 | 290 | 320 | 100 | [7 empty] | B 789/BC | 0,01 | 13:37:00 | 1543 | 13:37:00 | 1540 | 13:51:06 | 0.1721 | 0.1418 | 0.5023 | 0.0015 | 0.0066 | 0.0247 | 0.0042 | 0.0103 | 0.0004 | 0.0002 | 0.0003 |  | 0.0007 | 0.0016 | 0.0018 | 0.0007 | 0.0036 | [7 empty] | RHI DELTEK D99 |  | RHI JUSTAL DS1015
534 | 12003411 | 20.05.2020 | 163,296 | Арм240 | ГОСТ 34028-2016 | 19 | 180x180 | Открытая |  | 163,696 | 1,8 | 0,4 | 163.296 |  |  | 3 | 1582 | 5 | 8574 | 9996 | 5357 | 9483 | 5197 | 5743 | 190 | 7 | 2 | 2155 | 9 | 290 | 320 | 100 | [7 empty] | B 789/BC | 0,01 | 15:13:00 | 1544 | 15:13:00 | 1544 | 15:31:57 | 0.175 | 0.1535 | 0.5266 | 0.0025 | 0.0101 | 0.026 | 0.0041 | 0.0097 | 0.0004 | 0.0003 | 0.0003 |  | 0.0007 | 0.0019 | 0.0021 | 0.001 | 0.0046 | [7 empty] | RHI DELTEK D99 |  | RHI JUSTAL DS1015
653 | 12003530 | 25.05.2020 | 160,272 | Арм500 | ГОСТ 34028-2016 | 7 | 180x180 | Открытая |  | 160,672 | 1,8 | 0,4 | 160.272 |  |  | 2 | 1566 | 2 | 1826 | 9947 | 1817 | 10512 | 10131 | 1832 | 200 | 7 | 2 | 2155 | 9 | 320 | 350 | 110 | [7 empty] | B 789/BC | 0,01 | 1:30:00 | 1546 | 1:30:00 | 1543 | 1:46:27 | 0.1894 | 0.1909 | 1.0101 | 0.0039 | 0.016 | 0.0483 | 0.0138 | 0.0296 | 0.0009 | 0.0009 | 0.0006 |  | 0.0011 | 0.0037 | 0.0022 | 0.0009 | 0.0047 | [6 empty] | 0.371 | RHI DELTEK D99 |  | RHI JUSTAL DS1015
654 | 12003531 | 25.05.2020 | 163,296 | Арм500 | ГОСТ 34028-2016 | 8 | 180x180 | Открытая |  | 163,696 | 1,8 | 0,4 | 163.296 |  |  | 12 | 1570 | 2 | 1853 | 9974 | 1844 | 10539 | 10159 | 1859 | 200 | 7 | 2 | 2155 | 9 | 320 | 350 | 110 | [7 empty] | B 789/BC | 0,01 | 2:10:00 | 1546 | 2:10:00 | 1543 | 2:28:13 | 0.1915 | 0.1991 | 1.0088 | 0.0041 | 0.0148 | 0.039 | 0.0129 | 0.0304 | 0.0009 | 0.001 | 0.0006 |  | 0.0011 | 0.0038 | 0.0024 | 0.0011 | 0.0038 | [6 empty] | 0.371 | RHI DELTEK D99 |  | RHI JUSTAL DS1015
668 | 12003545 | 25.05.2020 | 160,272 | Арм500 | ГОСТ 34028-2016 | 22 | 180x180 | Открытая |  | 167,372 | 1,8 | 0,4 | 166.972 | 4 |  | 6 | 1572 | 2 | 2252 | 10370 | 2252 | 10944 | 10434 | 2270 | 200 | 7 | 2 | 2155 | 9 | 290 | 350 | 110 | [7 empty] | B 789/BC | 0,01 | 12:45:00 | 1545 | 12:45:00 | 1544 | 12:50:15 | 0.1877 | 0.2009 | 1.2982 | 0.0022 | 0.0214 | 0.0621 | 0.015 | 0.0295 | 0.0011 | 0.0012 | 0.0007 |  | 0.0011 | 0.0047 | 0.0026 | 0.0009 | 0.0072 | [6 empty] | 0.421 | RHI DELTEK D99 |  | RHI JUSTAL DS1015
669 | 12003546 | 25.05.2020 | 168 | Ст4сп | Контракт | 1 | 150x150 | Открытая |  | 169 | 1,8 | 0,4 | 168.6 |  |  | 9 | 1581 | 6 | 5952 | 6486 | 6211 | 6392 | 5687 | 6430 | 165 | 12 | 2 | 1950 | 9 | 320 | 350 | 110 | [7 empty] | B 789/BC | 0,14 | 15:25:00 | 1548 | 15:25:00 | 1547 | 15:38:48 | 0.1873 | 0.1874 | 0.7018 | 0.003 | 0.0261 | 0.0538 | 0.0143 | 0.0317 | 0.0011 | 0.0017 | 0.0005 |  | 0.001 | 0.0029 | 0.0023 | 0.0009 | 0.0057 | [6 empty] | 0.319 | RHI DELTEK D99 |  | RHI JUSTAL DS1015
670 | 12003547 | 25.05.2020 | 163,8 | Ст4сп | Контракт | 2 | 150x150 | Открытая |  | 164,2 | 1,8 | 0,4 | 163.8 |  |  | 4 | 1570 | 6 | 5980 | 6514 | 6239 | 6420 | 5715 | 6458 | 165 | 13 | 3 | 1950 | 9 | 370 | 440 | 200 | [7 empty] | B 789/BC | 0,03 | 16:25:00 | 1540 | 16:25:00 | 1540 | 16:28:38 | 0.1873 | 0.1916 | 0.7096 | 0.0021 | 0.018 | 0.0483 | 0.0129 | 0.0273 | 0.0009 | 0.0011 | 0.0006 |  | 0.0009 | 0.0029 | 0.0023 | 0.001 | 0.0055 | [6 empty] | 0.319 | RHI DELTEK D99 |  | RHI JUSTAL DS1015
671 | 12003548 | 25.05.2020 | 168 | Ст4сп | Контракт | 3 | 150x150 | Открытая |  | 168,4 | 1,8 | 0,4 | 168 |  |  | 6 | 1570 | 6 | 6009 | 6541 | 6266 | 6449 | 5742 | 6485 | 165 | 13 | 3 | 1950 | 9 | 360 | 450 | 190 | [7 empty] | B 789/BC | 0,02 | 17:07:00 | 1541 | 17:07:00 | 1540 | 17:13:35 | 0.1905 | 0.199 | 0.7133 | 0.002 | 0.0176 | 0.0459 | 0.0126 | 0.0258 | 0.0009 | 0.0012 | 0.0005 |  | 0.0009 | 0.0027 | 0.0026 | 0.0012 | 0.0062 | [6 empty] | 0.322 | RHI DELTEK D99 |  | RHI JUSTAL DS1015
684 | 12003561 | 26.05.2020 | 170,1 | Ст4сп | Контракт | 16 | 150x150 | Открытая |  | 170,5 | 1,8 | 0,4 | 170.1 |  |  | 2 | 1565 | 6 | 6372 | 6900 | 6631 | 6808 | 6099 | 6840 | 165 | 12 | 3 | 1950 | 9 | 360 | 450 | 190 | [7 empty] | B 789/BC | 0,01 | 2:46:00 | 1542 | 2:46:00 | 1541 | 3:00:14 | 0.2026 | 0.1932 | 0.6842 | 0.0013 | 0.0098 | 0.0248 | 0.006 | 0.0131 | 0.0003 | 0.0002 | 0.0005 |  | 0.0009 | 0.0022 | 0.0024 | 0.0002 | 0.0029 | [6 empty] | 0.323 | RHI DELTEK D99 |  | RHI JUSTAL DS1015
685 | 12003562 | 26.05.2020 | 163,8 | Ст4сп | Контракт | 17 | 150x150 | Открытая |  | 164,2 | 1,8 | 0,4 | 163.8 |  |  | 9 | 1566 | 6 | 6400 | 6927 | 6659 | 6835 | 6126 | 6867 | 165 | 12 | 3 | 1950 | 9 | 360 | 450 | 190 | [7 empty] | B 789/BC | 0,01 | 3:32:00 | 1542 | 3:32:00 | 1541 | 3:49:09 | 0.1957 | 0.1761 | 0.6855 | 0.0015 | 0.0113 | 0.0281 | 0.0045 | 0.0129 | 0.0004 | 0.0003 | 0.0006 |  | 0.0008 | 0.0024 | 0.0026 | 0.0003 | 0.0038 | [6 empty] | 0.317 | RHI DELTEK D99 |  | RHI JUSTAL DS1015
686 | 12003563 | 26.05.2020 | 170,1 | Ст4сп | Контракт | 18 | 150x150 | Открытая |  | 170,5 | 1,8 | 0,4 | 170.1 |  |  | 1 | 1563 | 6 | 6427 | 6957 | 6688 | 6863 | 6156 | 6894 | 165 | 12 | 3 | 1950 | 9 | 360 | 450 | 190 | [7 empty] | B 789/BC | 0,02 | 4:15:00 | 1542 | 4:15:00 | 1542 | 4:35:49 | 0.2024 | 0.1787 | 0.7043 | 0.002 | 0.0151 | 0.0297 | 0.0059 | 0.0151 | 0.0004 | 0.0004 | 0.0006 |  | 0.0008 | 0.0025 | 0.0025 | 0.0002 | 0.0056 | [6 empty] | 0.328 | RHI DELTEK D99 |  | RHI JUSTAL DS1015
594 | 12003471 | 23.05.2020 | 166,32 | Арм500 | ГОСТ 34028-2016 | 3 | 180x180 | Открытая |  | 166,72 | 1,8 | 0,4 | 166.32 |  |  | 2 | 1575 | 7 | 85 | 8759 | 85 | 8877 | 8228 | 85 | 180 | 7 | 2 | 2155 | 9 | 260 | 290 | 100 | [7 empty] | B 789/BC | 0,03 | 0:35:00 | 1543 | 0:35:00 | 1540 | 0:36:49 | 0.1891 | 0.1854 | 0.9994 | 0.0056 | 0.0278 | 0.0438 | 0.0119 | 0.0277 | 0.0008 | 0.0008 | 0.0006 |  | 0.0009 | 0.0035 | 0.002 | 0.0007 | 0.0038 | [6 empty] | 0.368 | RHI DELTEK D99 |  | RHI JUSTAL DS1015
595 | 12003472 | 23.05.2020 | 163,296 | Арм500 | ГОСТ 34028-2016 | 4 | 180x180 | Открытая |  | 163,696 | 1,8 | 0,4 | 163.296 |  |  | 12 | 1577 | 7 | 115 | 8783 | 112 | 8904 | 8228 | 112 | 180 | 7 | 2 | 2155 | 9 | 260 | 290 | 100 | [7 empty] | B 789/BC | 0,03 | 1:25:00 | 1546 | 1:25:00 | 1543 | 1:28:56 | 0.1868 | 0.1854 | 0.998 | 0.0039 | 0.0283 | 0.0443 | 0.0143 | 0.0336 | 0.0009 | 0.0009 | 0.0005 | 0.0013 | 0.0009 | 0.0036 | 0.0023 | 0.0007 | 0.0035 | [6 empty] | 0.366 | RHI DELTEK D99 |  | RHI JUSTAL DS1015
596 | 12003473 | 23.05.2020 | 163,296 | Арм500 | ГОСТ 34028-2016 | 5 | 180x180 | Открытая |  | 163,696 | 1,8 | 0,4 | 163.296 |  |  | 4 | 1573 | 7 | 142 | 8810 | 139 | 8931 | 8544 | 139 | 180 | 7 | 2 | 2155 | 9 | 320 | 350 | 110 | [7 empty] | B 789/BC | 0,01 | 2:15:00 | 1549 | 2:15:00 | 1548 | 2:18:57 | 0.193 | 0.1891 | 1 | 0.0031 | 0.0317 | 0.0457 | 0.0162 | 0.0356 | 0.001 | 0.0014 | 0.0006 | 0.0007 | 0.0009 | 0.0039 | 0.0022 | 0.0011 | 0.0039 | [6 empty] | 0.373 | RHI DELTEK D99 |  | RHI JUSTAL DS1015
609 | 12003486 | 23.05.2020 | 169,344 | Арм500 | ГОСТ 34028-2016 | 18 | 180x180 | Открытая |  | 169,744 | 1,8 | 0,4 | 169.344 |  |  | 2 | 1568 | 7 | 517 | 9170 | 505 | 9230 | 8910 | 514 | 180 | 7 | 2 | 2155 | 9 | 290 | 350 | 110 | [7 empty] | B 789/BC | 0,01 | 12:20:00 | 1549 | 12:20:00 | 1548 | 12:36:24 | 0.1867 | 0.1741 | 0.9916 | 0.0074 | 0.0187 | 0.0314 | 0.005 | 0.0121 | 0.0005 | 0.0004 | 0.0006 |  | 0.0009 | 0.0033 | 0.0023 | 0.0009 | 0.0041 | [6 empty] | 0.36 | RHI DELTEK D99 |  | RHI JUSTAL DS1015
610 | 12003487 | 23.05.2020 | 166,32 | Арм500 | ГОСТ 34028-2016 | 19 | 180x180 | Открытая |  | 166,72 | 1,8 | 0,4 | 166.32 |  |  | 12 | 1565 | 7 | 544 | 9197 | 532 | 9257 | 8937 | 544 | 180 | 7 | 2 | 2155 | 9 | 290 | 350 | 110 | [7 empty] | B 789/BC | 0,01 | 13:10:00 | 1543 | 13:10:00 | 1540 | 13:24:24 | 0.2024 | 0.185 | 1.0032 | 0.0035 | 0.0156 | 0.0324 | 0.005 | 0.012 | 0.0004 | 0.0002 | 0.0005 |  | 0.001 | 0.0031 | 0.0029 | 0.0008 | 0.0048 | [6 empty] | 0.378 | RHI DELTEK D99 |  | RHI JUSTAL DS1015
611 | 12003488 | 23.05.2020 | 160,272 | Арм500 | ГОСТ 34028-2016 | 20 | 180x180 | Открытая |  | 160,672 | 1,8 | 0,4 | 160.272 |  |  | 4 | 1568 | 7 | 568 | 9224 | 559 | 9285 | 8964 | 571 | 180 | 7 | 2 | 2155 | 9 | 290 | 350 | 110 | [7 empty] | B 789/BC | 0,01 | 13:50:00 | 1548 | 13:50:00 | 1547 | 14:09:49 | 0.2004 | 0.1855 | 0.9876 | 0.0101 | 0.0141 | 0.0327 | 0.0068 | 0.0133 | 0.0005 | 0.0005 | 0.0005 |  | 0.001 | 0.0031 | 0.0027 | 0.0008 | 0.0055 | [6 empty] | 0.374 | RHI DELTEK D99 |  | RHI JUSTAL DS1015
612 | 12003489 | 23.05.2020 | 172,368 | Арм500 | ГОСТ 34028-2016 | 21 | 180x180 | Открытая |  | 172,768 | 1,8 | 0,4 | 172.368 |  |  | 9 | 1564 | 7 | 595 | 9254 | 586 | 9315 | 8991 | 601 | 180 | 7 | 2 | 2155 | 9 | 290 | 350 | 110 | [7 empty] | B 789/BC | 0,01 | 14:35:00 | 1543 | 14:35:00 | 1538 | 14:54:04 | 0.1935 | 0.1711 | 1.0074 | 0.0068 | 0.0156 | 0.0332 | 0.0047 | 0.0127 | 0.0004 | 0.0003 | 0.0005 |  | 0.0009 | 0.003 | 0.002 | 0.0006 | 0.0042 | [6 empty] | 0.37 | RHI DELTEK D99 |  | RHI JUSTAL DS1015
626 | 12003503 | 24.05.2020 | 169,344 | Арм500 | ГОСТ 34028-2016 | 5 | 180x180 | Открытая |  | 169,744 | 1,8 | 0,4 | 169.344 |  |  | 2 | 1572 | 1 | 991 | 9632 | 976 | 9671 | 9375 | 991 | 200 | 7 | 2 | 2155 | 9 | 310 | 330 | 110 | [9 empty] | 1:58:00 | 1542 | 1:58:00 | 1539 | 2:20:28 | 0.2002 | 0.1863 | 1.0117 | 0.0025 | 0.0171 | 0.0459 | 0.0194 | 0.0407 | 0.0011 | 0.0023 | 0.0005 | 0.0001 | 0.001 | 0.0033 | 0.0024 | 0.0015 | 0.0043 | [6 empty] | 0.383 | RHI DELTEK D99 |  | RHI JUSTAL DS1015
627 | 12003504 | 24.05.2020 | 163,296 | Арм500 | ГОСТ 34028-2016 | 6 | 180x180 | Открытая |  | 163,696 | 1,8 | 0,4 | 163.296 |  |  | 6 | 1569 | 1 | 1018 | 9659 | 1003 | 9699 | 9402 | 1018 | 200 | 7 | 2 | 2155 | 9 | 310 | 330 | 110 | [9 empty] | 2:45:00 | 1543 | 2:45:00 | 1542 | 3:06:50 | 0.1912 | 0.1772 | 1.0125 | 0.0024 | 0.0188 | 0.0395 | 0.0134 | 0.0276 | 0.001 | 0.0017 | 0.0006 |  | 0.0009 | 0.0035 | 0.0021 | 0.0009 | 0.0036 | [6 empty] | 0.372 | RHI DELTEK D99 |  | RHI JUSTAL DS1015
465 | 12003342 | 18.05.2020 | 159,6 | Ст4сп | Контракт | 18 | 150x150 | Открытая |  | 160 | 1,8 | 0,4 | 159.6 |  |  | 11 | 1566 | 1 | 4470 | 4881 | 4750 | 4830 | 5318 | 4068 | 180 | 13 | 3 | 1950 | 9 | 360 | 450 | 190 | [9 empty] | 7:03:00 | 1540 | 7:03:00 | 1543 | 7:19:30 | 0.2007 | 0.1954 | 0.6943 | 0.0014 | 0.0093 | 0.0427 | 0.0062 | 0.0143 | 0.0006 | 0.0006 | 0.0004 |  | 0.0008 | 0.0022 | 0.002 | 0.0006 | 0.0066 | [6 empty] | 0.327 | RHI DELTEK D99 |  | RHI JUSTAL DS1015
467 | 12003344 | 18.05.2020 | 165,9 | Ст4сп | Контракт | 20 | 150x150 | Открытая |  | 166,3 | 1,8 | 0,4 | 165.9 |  |  | 1 | 1563 | 1 | 4524 | 4936 | 4804 | 4884 | 5371 | 4122 | 165 | 11 | 3 | 1950 | 9 | 360 | 450 | 190 | [9 empty] | 8:27:00 | 1538 | 8:27:00 | 1538 | 8:39:05 | 0.1896 | 0.2019 | 0.6894 | 0.0014 | 0.0131 | 0.0445 | 0.006 | 0.0139 | 0.0005 | 0.0004 | 0.0004 |  | 0.0009 | 0.0022 | 0.0019 | 0.0005 | 0.0054 | [6 empty] | 0.315 | RHI DELTEK D99 |  | RHI JUSTAL DS1015
472 | 12003349 | 18.05.2020 | 165,9 | Ст4сп | Контракт | 25 | 150x150 | Открытая |  | 166,3 | 1,8 | 0,4 | 165.9 |  |  | 1 | 1567 | 1 | 4661 | 5073 | 4943 | 5023 | 5509 | 4261 | 165 | 11 | 3 | 1950 | 9 | 360 | 450 | 190 | [9 empty] | 12:10:00 | 1543 | 12:10:00 | 1542 | 12:20:08 | 0.1966 | 0.1818 | 0.7073 | 0.0023 | 0.0119 | 0.0529 | 0.015 | 0.0318 | 0.0015 | 0.0014 | 0.0005 | 0.0001 | 0.0007 | 0.0022 | 0.0019 | 0.0008 | 0.0068 | [6 empty] | 0.329 | RHI DELTEK D99 |  | RHI JUSTAL DS1015
474 | 12003351 | 18.05.2020 | 163,8 | Ст4сп | Контракт | 27 | 150x150 | Открытая |  | 164,2 | 1,8 | 0,4 | 163.8 |  |  | 6 | 1566 | 1 | 4715 | 5127 | 4997 | 5077 | 5564 | 4316 | 165 | 11 | 3 | 1950 | 9 | 360 | 450 | 190 | [9 empty] | 13:39:00 | 1539 | 13:39:00 | 1537 | 13:48:16 | 0.2018 | 0.196 | 0.7134 | 0.0024 | 0.0114 | 0.0505 | 0.0148 | 0.03 | 0.0014 | 0.0014 | 0.0004 | 0.0001 | 0.0009 | 0.0022 | 0.0024 | 0.0009 | 0.0058 | [6 empty] | 0.335 | RHI DELTEK D99 |  | RHI JUSTAL DS1015
481 | 12003358 | 18.05.2020 | 168 | Ст4сп | Контракт | 34 | 150x150 | Открытая |  | 168,4 | 1,8 | 0,4 | 168 |  |  | 3 | 1568 | 1 | 4906 | 5316 | 5195 | 5273 | 5757 | 4513 | 165 | 11 | 3 | 1950 | 9 | 360 | 450 | 190 | [9 empty] | 18:56:00 | 1545 | 18:56:00 | 1544 | 19:09:37 | 0.193 | 0.1848 | 0.6997 | 0.0034 | 0.0148 | 0.0429 | 0.019 | 0.0313 | 0.0008 | 0.0033 | 0.0003 | 0.0003 | 0.0007 | 0.002 | 0.0018 | 0.0006 | 0.0053 | [6 empty] | 0.323 | RHI DELTEK D99 |  | RHI JUSTAL DS1015
483 | 12003360 | 18.05.2020 | 165,9 | Ст4сп | Контракт | 36 | 150x150 | Открытая |  | 166,3 | 1,8 | 0,4 | 165.9 |  |  | 5 | 1568 | 1 | 4961 | 5371 | 5252 | 5329 | 5812 | 4568 | 165 | 12 | 3 | 1950 | 9 | 350 | 420 | 170 | [7 empty] | B 789/BC | 0,01 | 20:25:00 | 1542 | 20:25:00 | 1542 | 22:06:36 | 0.185 | 0.1913 | 0.6974 | 0.0021 | 0.0125 | 0.0449 | 0.0135 | 0.0301 | 0.0011 | 0.001 | 0.0004 | 0.0002 | 0.0008 | 0.0024 | 0.0021 | 0.0007 | 0.0057 | [6 empty] | 0.314 | RHI DELTEK D99 |  | RHI JUSTAL DS1015
490 | 12003367 | 19.05.2020 | 159,264 | Арм500 | ГОСТ 34028-2016 | 3 | 180x180 | Открытая |  | 159,664 | 1,8 | 0,4 | 159.264 |  |  | 12 | 1576 | 6 | 7381 | 8805 | 4145 | 8258 | 8310 | 4566 | 180 | 7 | 2 | 2155 | 9 | 260 | 290 | 100 | [7 empty] | B 789/BC | 0,01 | 4:02:00 | 1546 | 4:02:00 | 1546 | 4:07:17 | 0.1941 | 0.1466 | 0.5033 | 0.0038 | 0.013 | 0.0509 | 0.0167 | 0.0257 | 0.0009 | 0.0026 | 0.0003 |  | 0.0008 | 0.0021 | 0.0017 | 0.0009 | 0.0027 | [6 empty] | 0.292 | RHI DELTEK D99 |  | RHI JUSTAL DS1015
492 | 12003369 | 19.05.2020 | 169,344 | Арм500 | ГОСТ 34028-2016 | 5 | 180x180 | Открытая |  | 169,744 | 1,8 | 0,4 | 169.344 |  |  | 1 | 1577 | 6 | 7437 | 8859 | 4201 | 8314 | 8366 | 4622 | 180 | 7 | 2 | 2155 | 9 | 260 | 290 | 110 | [7 empty] | B 789/BC | 0,01 | 5:45:00 | 1548 | 5:45:00 | 1544 | 5:48:22 | 0.1848 | 0.1418 | 0.4994 | 0.0028 | 0.015 | 0.0506 | 0.0144 | 0.0313 | 0.001 | 0.0016 | 0.0003 |  | 0.0007 | 0.0021 | 0.0016 | 0.0007 | 0.0034 | [6 empty] | 0.282 | RHI DELTEK D99 |  | RHI JUSTAL DS1015
497 | 12003374 | 19.05.2020 | 169,344 | Арм500 | ГОСТ 34028-2016 | 10 | 180x180 | Открытая |  | 169,744 | 1,8 | 0,4 | 169.344 |  |  | 1 | 1570 | 6 | 7576 | 8996 | 4340 | 8455 | 8503 | 4757 | 180 | 7 | 2 | 2155 | 9 | 320 | 380 | 130 | [7 empty] | B 789/BC | 0,02 | 9:50:00 | 1547 | 9:50:00 | 1545 | 10:10:14 | 0.1995 | 0.2122 | 1.0096 | 0.0065 | 0.0152 | 0.049 | 0.0121 | 0.0328 | 0.0014 | 0.0017 | 0.0005 |  | 0.0013 | 0.0036 | 0.0027 | 0.0009 | 0.0043 | [6 empty] | 0.382 | RHI DELTEK D99 |  | RHI JUSTAL DS1015 |  | Прожиг шибера
539 | 12003416 | 20.05.2020 | 163,296 | Арм240 | ГОСТ 34028-2016 | 24 | 180x180 | Открытая |  | 163,696 | 1,8 | 0,4 | 163.296 |  |  | 3 | 1569 | 5 | 8711 | 10135 | 5494 | 9624 | 5338 | 5876 | 180 | 7 | 2 | 2155 | 9 | 290 | 320 | 110 | [7 empty] | B 789/BC | 0,01 | 19:30:00 | 1543 | 19:30:00 | 1542 | 19:38:48 | 0.1933 | 0.1632 | 0.498 | 0.0026 | 0.0119 | 0.0411 | 0.0141 | 0.0287 | 0.0011 | 0.0013 | 0.0003 |  | 0.0006 | 0.0016 | 0.0018 | 0.0009 | 0.0051 | [7 empty] | RHI DELTEK D99 |  | RHI JUSTAL DS1015
541 | 12003418 | 20.05.2020 | 169,344 | Арм240 | ГОСТ 34028-2016 | 26 | 180x180 | Открытая |  | 169,744 | 1,8 | 0,4 | 169.344 |  |  | 9 | 1577 | 5 | 8766 | 10190 | 5551 | 9683 | 5393 | 5931 | 180 | 7 | 2 | 2155 | 9 | 290 | 320 | 110 | [7 empty] | B 789/BC | 0,01 | 21:10:00 | 1548 | 21:10:00 | 1550 | 21:32:57 | 0.182 | 0.1493 | 0.4942 | 0.0015 | 0.0116 | 0.0335 | 0.0146 | 0.0298 | 0.001 | 0.0012 | 0.0004 |  | 0.0006 | 0.0017 | 0.0023 | 0.0008 | 0.0031 | [7 empty] | RHI DELTEK D99 |  | RHI JUSTAL DS1015
547 | 12003424 | 21.05.2020 | 172,368 | Арм500 | ГОСТ 34028-2016 | 32 | 180x180 | Открытая |  | 172,768 | 1,8 | 0,4 | 172.368 |  |  | 2 | 1564 | 5 | 8931 | 10354 | 5718 | 9853 | 5561 | 6099 | 180 | 7 | 2 | 2155 | 9 | 320 | 350 | 130 | [7 empty] | B 789/BC | 0,01 | 2:00:00 | 1546 | 2:00:00 | 1545 | 2:14:24 | 0.1926 | 0.1756 | 1.0136 | 0.0048 | 0.0173 | 0.0448 | 0.0158 | 0.0288 | 0.0011 | 0.0012 | 0.0006 |  | 0.0009 | 0.003 | 0.0024 | 0.0011 | 0.005 | [6 empty] | 0.374 | RHI DELTEK D99 |  | RHI JUSTAL DS1015
549 | 12003426 | 21.05.2020 | 169,344 | Арм500 | ГОСТ 34028-2016 | 34 | 180x180 | Открытая |  | 169,744 | 1,8 | 0,4 | 169.344 |  |  | 3 | 1564 | 5 | 8985 | 10411 | 5772 | 9910 | 5615 | 6153 | 180 | 7 | 2 | 2155 | 9 | 320 | 350 | 130 | [7 empty] | B 789/BC | 0,02 | 3:30:00 | 1544 | 3:30:00 | 1545 | 3:46:19 | 0.2056 | 0.1951 | 1.0162 | 0.0039 | 0.0076 | 0.0261 | 0.0039 | 0.0094 | 0.0004 |  | 0.0006 |  | 0.0011 | 0.0031 | 0.0025 | 0.001 | 0.0048 | [6 empty] | 0.382 | RHI DELTEK D99 |  | RHI JUSTAL DS1015
556 | 12003433 | 21.05.2020 | 161,28 | 20 | ГОСТ 10702-2016 | 2 | 180x180 | Закрытая |  | 168,68 | 1,8 | 0,4 | 168.28 | 4 |  | 6 | 1570 | 3 | 9174 | 10601 | 5963 | 10100 | 5802 | 6344 | 185 | 7 | 1 | 2155 | 7 | 130 | 135 | 60 | [7 empty] | B 789/BC | 0,01 | 9:35:00 | 1538 | 9:35:00 | 1537 | 9:40:05 | 0.1982 | 0.1918 | 0.514 | 0.0017 | 0.0106 | 0.035 | 0.0159 | 0.0299 | 0.0012 | 0.0014 | 0.0005 |  | 0.0009 | 0.0019 | 0.0029 | 0.0004 | 0.007 | [7 empty] | RHI DELTEK D99 | RHI DELTEK D99Z98 | RHI DELTEK D99WX08 | RHI DELTEK A100WX08
558 | 12003435 | 21.05.2020 | 165,9 | Ст4сп | Контракт | 2 | 150x150 | Открытая |  | 166,3 | 1,8 | 0,4 | 165.9 |  |  | 2 | 1574 | 4 | 5125 | 5535 | 5229 | 5418 | 4734 | 5498 | 165 | 12 | 3 | 1950 | 9 | 350 | 420 | 170 | [7 empty] | B 789/BC | 0,02 | 18:08:00 | 1540 | 18:08:00 | 1539 | 18:11:55 | 0.1949 | 0.1874 | 0.6912 | 0.0027 | 0.011 | 0.0392 | 0.0131 | 0.0246 | 0.0012 | 0.001 | 0.0005 |  | 0.0008 | 0.0022 | 0.0019 | 0.001 | 0.005 | [6 empty] | 0.321 | RHI DELTEK D99 |  | RHI JUSTAL DS1015
563 | 12003440 | 21.05.2020 | 170,1 | Ст4сп | Контракт | 7 | 150x150 | Открытая |  | 170,5 | 1,8 | 0,4 | 170.1 |  |  | 6 | 1569 | 4 | 5263 | 5675 | 5365 | 5554 | 4876 | 5638 | 165 | 12 | 3 | 1950 | 9 | 320 | 420 | 190 | [7 empty] | B 789/BC | 0,01 | 21:53:00 | 1542 | 21:53:00 | 1538 | 22:10:09 | 0.1917 | 0.1766 | 0.694 | 0.0022 | 0.012 | 0.0379 | 0.0146 | 0.0286 | 0.0012 | 0.0014 | 0.0004 |  | 0.0008 | 0.0022 | 0.0021 | 0.0007 | 0.0034 | [6 empty] | 0.319 | RHI DELTEK D99 |  | RHI JUSTAL DS1015
565 | 12003442 | 21.05.2020 | 159,6 | Ст4сп | Контракт | 9 | 150x150 | Открытая |  | 160 | 1,8 | 0,4 | 159.6 |  |  | 1 | 1567 | 4 | 5316 | 5728 | 5422 | 5611 | 4929 | 5693 | 165 | 12 | 3 | 1950 | 9 | 350 | 420 | 190 | [7 empty] | B 789/BC | 0,01 | 23:27:00 | 1538 | 23:27:00 | 1539 | 23:47:22 | 0.2037 | 0.2061 | 0.7097 | 0.0015 | 0.0121 | 0.0458 | 0.0146 | 0.0289 | 0.001 | 0.002 | 0.0005 |  | 0.0009 | 0.0024 | 0.0022 | 0.0014 | 0.0049 | [6 empty] | 0.335 | RHI DELTEK D99 |  | RHI JUSTAL DS1015
572 | 12003449 | 22.05.2020 | 163,8 | Ст4сп | Контракт | 16 | 150x150 | Открытая |  | 164,2 | 1,8 | 0,4 | 163.8 |  |  | 9 | 1567 | 4 | 5492 | 5921 | 5921 | 5815 | 5124 | 5888 | 165 | 11 | 3 | 1950 | 9 | 350 | 420 | 190 | [7 empty] | B 789/BC | 0,01 | 4:51:00 | 1542 | 4:51:00 | 1541 | 5:09:41 | 0.1967 | 0.206 | 0.6963 | 0.0012 | 0.0082 | 0.0381 | 0.016 | 0.0323 | 0.0011 | 0.0014 | 0.0006 |  | 0.0009 | 0.0022 | 0.0022 | 0.0006 | 0.004 | [6 empty] | 0.324 | RHI DELTEK D99 |  | RHI JUSTAL DS1015
687 | 12003564 | 26.05.2020 | 159,6 | Ст4сп | Контракт | 19 | 150x150 | Открытая |  | 160 | 1,8 | 0,4 | 159.6 |  |  | 6 | 1564 | 6 | 6454 | 6984 | 6715 | 6890 | 6181 | 6920 | 165 | 12 | 3 | 1950 | 9 | 360 | 450 | 190 | [7 empty] | B 789/BC | 0,01 | 4:59:00 | 1540 | 4:59:00 | 1538 | 5:11:01 | 0.194 | 0.184 | 0.7013 | 0.0022 | 0.0128 | 0.0255 | 0.0049 | 0.0118 | 0.0004 | 0.0004 | 0.0005 |  | 0.0008 | 0.0024 | 0.002 | 0.0004 | 0.0054 | [6 empty] | 0.318 | RHI DELTEK D99 |  | RHI JUSTAL DS1015
688 | 12003565 | 26.05.2020 | 165,9 | Ст4сп | Контракт | 20 | 150x150 | Открытая |  | 166,3 | 1,8 | 0,4 | 165.9 |  |  | 4 | 1564 | 6 | 6482 | 7011 | 6743 | 6919 | 6208 | 6947 | 165 | 12 | 3 | 1950 | 9 | 360 | 450 | 190 | [7 empty] | B 789/BC | 0,01 | 5:42:00 | 1540 | 5:42:00 | 1538 | 5:57:56 | 0.1918 | 0.1875 | 0.695 | 0.0017 | 0.0117 | 0.0239 | 0.0056 | 0.013 | 0.0004 | 0.0004 | 0.0005 |  | 0.0009 | 0.0025 | 0.0021 | 0.0002 | 0.0056 | [6 empty] | 0.314 | RHI DELTEK D99 |  | RHI JUSTAL DS1015
701 | 12003578 | 26.05.2020 | 174,3 | Ст4сп | Контракт | 33 | 150x150 | Открытая |  | 174,7 | 1,8 | 0,4 | 174.3 |  |  | 6 | 1564 | 6 | 6836 | 7366 | 7106 | 7272 | 6565 | 7300 | 165 | 12 | 3 | 1950 | 9 | 350 | 420 | 190 | [9 empty] | 14:50:00 | 1539 | 14:50:00 | 1539 | 15:12:12 | 0.1905 | 0.1775 | 0.7031 | 0.0023 | 0.0156 | 0.0431 | 0.0176 | 0.0306 | 0.001 | 0.0022 | 0.0005 |  | 0.0008 | 0.0027 | 0.0024 | 0.0005 | 0.0044 | [6 empty] | 0.32 | RHI DELTEK D99 |  | RHI JUSTAL DS1015
702 | 12003579 | 26.05.2020 | 165,9 | Ст4сп | Контракт | 34 | 150x150 | Открытая |  | 166,3 | 1,8 | 0,4 | 165.9 |  |  | 11 | 1563 | 6 | 6864 | 7394 | 7133 | 7302 | 6592 | 7327 | 165 | 12 | 3 | 1950 | 9 | 350 | 420 | 190 | [9 empty] | 15:46:00 | 1535 | 15:46:00 | 1542 | 15:54:59 | 0.187 | 0.1713 | 0.698 | 0.0027 | 0.0164 | 0.0443 | 0.0324 | 0.035 | 0.0008 | 0.0094 | 0.0005 |  | 0.0008 | 0.0029 | 0.0023 | 0.0005 | 0.0044 | [6 empty] | 0.319 | RHI DELTEK D99 |  | RHI JUSTAL DS1015
703 | 12003580 | 26.05.2020 | 161,7 | Ст4сп | Контракт | 35 | 150x150 | Открытая |  | 162,1 | 1,8 | 0,4 | 161.7 |  |  | 4 | 1564 | 6 | 6891 | 7421 | 7161 | 7329 | 6618 | 7354 | 165 | 12 | 3 | 1950 | 9 | 350 | 420 | 190 | [9 empty] | 16:30:00 | 1543 | 16:30:00 | 1543 | 16:39:54 | 0.1868 | 0.1829 | 0.6986 | 0.0022 | 0.0138 | 0.0301 | 0.0142 | 0.0365 | 0.001 | 0.0019 | 0.0005 |  | 0.0009 | 0.0027 | 0.0026 | 0.0009 | 0.0035 | [6 empty] | 0.314 | RHI DELTEK D99 |  | RHI JUSTAL DS1015
704 | 12003581 | 26.05.2020 | 170,1 | Ст4сп | Контракт | 36 | 150x150 | Открытая |  | 170,5 | 1,8 | 0,4 | 170.1 |  |  | 1 | 1563 | 6 | 6918 | 7450 | 7188 | 7358 | 6647 | 7382 | 165 | 12 | 3 | 1950 | 9 | 350 | 420 | 190 | [9 empty] | 17:15:00 | 1539 | 17:15:00 | 1540 | 17:22:27 | 0.1872 | 0.1758 | 0.6985 | 0.0026 | 0.0187 | 0.0359 | 0.0147 | 0.0329 | 0.0009 | 0.0013 | 0.0004 |  | 0.0008 | 0.0028 | 0.0019 | 0.0006 | 0.0045 | [6 empty] | 0.315 | RHI DELTEK D99 |  | RHI JUSTAL DS1015
718 | 12003595 | 27.05.2020 | 170,1 | Ст4сп | Контракт | 50 | 150x150 | Открытая |  | 170,5 | 1,8 | 0,4 | 170.1 |  |  | 1 | 1561 | 6 | 7307 | 7830 | 7583 | 7751 | 7019 | 7768 | 165 | 10 | 3 | 1950 | 9 | 350 | 430 | 190 | [7 empty] | B 789/BC | 0,01 | 3:40:00 | 1542 | 3:40:00 | 1541 | 4:02:24 | 0.1856 | 0.1877 | 0.6984 | 0.004 | 0.0181 | 0.0481 | 0.0198 | 0.0271 | 0.0011 | 0.0038 | 0.0001 |  | 0.0007 | 0.0025 | 0.0017 | 0.0009 | 0.0051 | [6 empty] | 0.316 | RHI DELTEK D99 |  | RHI JUSTAL DS1015
719 | 12003596 | 27.05.2020 | 165,9 | Ст4сп | Контракт | 51 | 150x150 | Открытая |  | 166,3 | 1,8 | 0,4 | 165.9 |  |  | 6 | 1562 | 6 | 7336 | 7858 | 7610 | 7778 | 7046 | 7795 | 165 | 10 | 3 | 1950 | 9 | 350 | 430 | 190 | [7 empty] | B 789/BC | 0,01 | 4:30:00 | 1542 | 4:30:00 | 1540 | 4:32:48 | 0.1961 | 0.1916 | 0.7038 | 0.0036 | 0.0195 | 0.0483 | 0.0183 | 0.0271 | 0.0007 | 0.0021 | 0.0001 |  | 0.0008 | 0.0025 | 0.0015 | 0.0008 | 0.0036 | [6 empty] | 0.327 | RHI DELTEK D99 |  | RHI JUSTAL DS1015
720 | 12003597 | 27.05.2020 | 159,6 | Ст4сп | Контракт | 52 | 150x150 | Открытая |  | 160 | 1,8 | 0,4 | 159.6 |  |  | 9 | 1563 | 6 | 7364 | 7885 | 7637 | 7806 | 7069 | 7823 | 165 | 10 | 3 | 1950 | 9 | 350 | 430 | 190 | [7 empty] | B 789/BC | 0,01 | 5:13:00 | 1539 | 5:13:00 | 1540 | 5:17:28 | 0.1987 | 0.1812 | 0.7139 | 0.004 | 0.0134 | 0.0481 | 0.0201 | 0.037 | 0.0007 | 0.003 | 0.0001 | 0.0001 | 0.0007 | 0.0025 | 0.0014 | 0.0007 | 0.0058 | [6 empty] | 0.332 | RHI DELTEK D99 |  | RHI JUSTAL DS1015 |  | Прожиг шибера
628 | 12003505 | 24.05.2020 | 169,344 | Арм500 | ГОСТ 34028-2016 | 7 | 180x180 | Открытая |  | 169,744 | 1,8 | 0,4 | 169.344 |  |  | 9 | 1571 | 1 | 1049 | 9687 | 1033 | 9726 | 9430 | 1046 | 200 | 7 | 2 | 2155 | 9 | 310 | 330 | 110 | [9 empty] | 3:32:00 | 1538 | 3:32:00 | 1539 | 3:50:28 | 0.1924 | 0.1944 | 1.014 | 0.0026 | 0.0178 | 0.0387 | 0.0147 | 0.0328 | 0.0009 | 0.0015 | 0.0005 |  | 0.001 | 0.0034 | 0.0024 | 0.0009 | 0.0042 | [6 empty] | 0.373 | RHI DELTEK D99 |  | RHI JUSTAL DS1015
629 | 12003506 | 24.05.2020 | 163,296 | Арм500 | ГОСТ 34028-2016 | 8 | 180x180 | Открытая |  | 163,696 | 1,8 | 0,4 | 163.296 |  |  | 4 | 1572 | 1 | 1076 | 9714 | 1061 | 9756 | 9454 | 1073 | 200 | 7 | 2 | 2155 | 9 | 310 | 330 | 110 | [9 empty] | 4:19:00 | 1543 | 4:19:00 | 1539 | 4:32:29 | 0.1879 | 0.2025 | 1.0155 | 0.0038 | 0.0148 | 0.0398 | 0.0143 | 0.028 | 0.0013 | 0.0013 | 0.0005 |  | 0.0011 | 0.0032 | 0.0026 | 0.001 | 0.0024 | [6 empty] | 0.369 | RHI DELTEK D99 |  | RHI JUSTAL DS1015
643 | 12003520 | 24.05.2020 | 163,296 | Арм500 | ГОСТ 34028-2016 | 22 | 180x180 | Открытая |  | 163,696 | 1,8 | 0,4 | 163.296 |  |  | 2 | 1569 | 1 | 1539 |  | 1530 | 10222 | 9853 | 1539 | 200 | 7 | 2 | 2155 | 9 | 320 | 350 | 110 | [7 empty] | B 789/BC | 0,02 | 16:50:00 | 1542 | 16:50:00 | 1541 | 17:07:01 | 0.1987 | 0.1944 | 1.0086 | 0.0043 | 0.017 | 0.0471 | 0.013 | 0.0305 | 0.0009 | 0.0012 | 0.0005 |  | 0.001 | 0.0034 | 0.0021 | 0.0009 | 0.004 | [6 empty] | 0.38 | RHI DELTEK D99 |  | RHI JUSTAL DS1015
644 | 12003521 | 24.05.2020 | 163,296 | Арм500 | ГОСТ 34028-2016 | 23 | 180x180 | Открытая |  | 163,696 | 1,8 | 0,4 | 163.296 |  |  | 6 | 1568 | 1 | 1572 |  | 1563 | 10255 | 10255 | 1572 | 190 | 7 | 2 | 2155 | 9 | 290 | 320 | 90 | [7 empty] | B 789/BC | 0,01 | 17:42:00 | 1542 | 17:42:00 | 1540 | 18:04:03 | 0.1902 | 0.1885 | 0.9845 | 0.0029 | 0.0125 | 0.051 | 0.0128 | 0.0324 | 0.0009 | 0.0014 | 0.0005 |  | 0.001 | 0.0032 | 0.0021 | 0.0016 | 0.0037 | [6 empty] | 0.368 | RHI DELTEK D99 |  | RHI JUSTAL DS1015 |  | Затягивание металлопровода пром.ковша и снижение скорости разливки на на 0,3м/мин.
645 | 12003522 | 24.05.2020 | 166,32 | Арм500 | ГОСТ 34028-2016 | 24 | 180x180 | Открытая |  | 166,72 | 1,8 | 0,4 | 166.32 |  |  | 12 | 1568 | 1 | 1605 |  | 1596 | 10288 | 9917 | 1605 | 190 | 7 | 2 | 2155 | 9 | 290 | 320 | 90 | [7 empty] | B 789/BC | 0,01 | 18:38:00 | 1537 | 18:38:00 | 1534 | 18:56:16 | 0.1905 | 0.2095 | 0.9812 | 0.0022 | 0.0154 | 0.0523 | 0.0128 | 0.0336 | 0.0009 | 0.0016 | 0.0006 |  | 0.001 | 0.0034 | 0.0023 | 0.0015 | 0.0059 | [6 empty] | 0.369 | RHI DELTEK D99 |  | RHI JUSTAL DS1015 |  | Затягивание металлопровода пром.ковша и снижение скорости разливки на 0,3м/мин.
646 | 12003523 | 24.05.2020 | 163,296 | Арм500 | ГОСТ 34028-2016 | 25 | 180x180 | Открытая |  | 169,996 | 1,8 | 0,4 | 169.596 | 4 |  | 9 | 1567 | 1 | 1639 |  | 1630 | 10322 | 9944 | 1639 | 200 | 7 | 2 | 2155 | 9 | 320 | 350 | 110 | [7 empty] | B 789/BC | 0,01 | 19:30:00 | 1539 | 19:30:00 | 1540 | 19:46:55 | 0.1946 | 0.2113 | 0.9897 | 0.0022 | 0.014 | 0.0448 | 0.0112 | 0.0304 | 0.0009 | 0.0012 | 0.0006 |  | 0.001 | 0.0035 | 0.0022 | 0.0003 | 0.005 | [6 empty] | 0.372 | RHI DELTEK D99 |  | RHI JUSTAL DS1015
659 | 12003536 | 25.05.2020 | 163,296 | Арм500 | ГОСТ 34028-2016 | 13 | 180x180 | Открытая |  | 163,846 | 1,8 | 0,4 | 163.446 |  |  | 12 | 1566 | 2 | 1992 | 10113 | 1989 | 10681 | 10255 | 2004 | 200 | 7 | 2 | 2155 | 9 | 320 | 350 | 110 | [7 empty] | B 789/BC | 0,01 | 5:50:00 | 1538 | 5:50:00 | 1535 | 6:08:33 | 0.1915 | 0.2036 | 1.2891 | 0.0054 | 0.02 | 0.0406 | 0.0155 | 0.0366 | 0.0012 | 0.0014 | 0.0007 |  | 0.0012 | 0.0047 | 0.0038 | 0.0009 | 0.0041 | [6 empty] | 0.419 | RHI DELTEK D99 |  | RHI JUSTAL DS1015 |  | Перезапустили ручей №5
660 | 12003537 | 25.05.2020 | 172,368 | Арм500 | ГОСТ 34028-2016 | 14 | 180x180 | Открытая |  | 172,768 | 1,8 | 0,4 | 172.368 |  |  | 9 | 1562 | 2 | 2022 | 10140 | 2016 | 10711 | 10283 | 2034 | 200 | 7 | 2 | 2155 | 9 | 320 | 350 | 110 | [7 empty] | B 789/BC | 0,01 | 6:35:00 | 1538 | 6:35:00 | 1538 | 6:54:53 | 0.1908 | 0.2128 | 1.3022 | 0.0045 | 0.0244 | 0.0422 | 0.0155 | 0.0318 | 0.0012 | 0.0013 | 0.0007 |  | 0.0012 | 0.0047 | 0.0034 | 0.0008 | 0.0028 | [6 empty] | 0.421 | RHI DELTEK D99 |  | RHI JUSTAL DS1015
661 | 12003538 | 25.05.2020 | 169,344 | Арм500 | ГОСТ 34028-2016 | 15 | 180x180 | Открытая |  | 169,744 | 1,8 | 0,4 | 169.344 |  |  | 11 | 1567 | 2 | 2050 | 10170 | 2047 | 10739 | 10307 | 2065 | 200 | 7 | 2 | 2155 | 9 | 290 | 370 | 120 | [7 empty] | B 789/BC | 0,01 | 7:20:00 | 1542 | 7:20:00 | 1544 | 7:37:09 | 0.1963 | 0.2287 | 1.3526 | 0.0068 | 0.0192 | 0.0411 | 0.0148 | 0.0332 | 0.0011 | 0.0017 | 0.0007 |  | 0.0019 | 0.0048 | 0.0033 | 0.0006 | 0.0043 | [6 empty] | 0.434 | RHI DELTEK D99 |  | RHI JUSTAL DS1015
499 | 12003376 | 19.05.2020 | 172,368 | Арм500 | ГОСТ 34028-2016 | 12 | 180x180 | Открытая |  | 172,768 | 1,8 | 0,4 | 172.368 |  |  | 6 | 1568 | 6 | 7633 | 9053 | 4394 | 8512 | 8557 | 4811 | 180 | 7 | 2 | 2155 | 9 | 320 | 380 | 130 | [7 empty] | B 789/BC | 0,02 | 11:15:00 | 1542 | 11:15:00 | 1543 | 11:30:00 | 0.2004 | 0.1886 | 0.9847 | 0.0043 | 0.017 | 0.0553 | 0.0142 | 0.0297 | 0.0019 | 0.0011 | 0.0006 |  | 0.001 | 0.0035 | 0.0023 | 0.0008 | 0.0041 | [6 empty] | 0.379 | RHI DELTEK D99 |  | RHI JUSTAL DS1015
501 | 12003378 | 19.05.2020 | 163,296 | Арм500 | ГОСТ 34028-2016 | 14 | 180x180 | Открытая |  | 163,696 | 1,8 | 0,4 | 163.296 |  |  | 3 | 1568 | 6 | 7688 | 9108 | 4449 | 8567 | 8612 | 4866 | 180 | 7 | 2 | 2155 | 9 | 320 | 380 | 130 | [7 empty] | B 789/BC | 0,01 | 12:50:00 | 1550 | 12:50:00 | 1549 | 12:56:07 | 0.1967 | 0.1839 | 1.0072 | 0.0052 | 0.0135 | 0.0541 | 0.0145 | 0.0311 | 0.0016 | 0.0008 | 0.0005 |  | 0.001 | 0.0032 | 0.0022 | 0.0008 | 0.0049 | [6 empty] | 0.379 | RHI DELTEK D99 |  | RHI JUSTAL DS1015
506 | 12003383 | 19.05.2020 | 169,344 | Арм500 | ГОСТ 34028-2016 | 19 | 180x180 | Открытая |  | 169,744 | 1,8 | 0,4 | 169.344 |  |  | 3 | 1564 | 6 | 7830 | 9244 | 4591 | 8706 | 8754 | 5005 | 180 | 7 | 2 | 2155 | 9 | 320 | 380 | 130 | [7 empty] | B 789/BC | 0,01 | 16:20:00 | 1547 | 16:20:00 | 1546 | 16:33:24 | 0.1918 | 0.1933 | 0.997 | 0.0053 | 0.0144 | 0.0519 | 0.0147 | 0.0281 | 0.0018 | 0.0012 | 0.0005 |  | 0.001 | 0.0032 | 0.0021 | 0.0008 | 0.0038 | [6 empty] | 0.372 | RHI DELTEK D99 |  | RHI JUSTAL DS1015
508 | 12003385 | 19.05.2020 | 165,312 | Арм500 | ГОСТ 34028-2016 | 21 | 180x180 | Открытая |  | 165,712 | 1,8 | 0,4 | 165.312 |  |  | 5 | 1568 | 6 | 7884 | 9298 | 4645 | 8758 | 8808 | 5059 | 180 | 7 | 2 | 2155 | 9 | 320 | 380 | 110 | [7 empty] | B 789/BC | 0,01 | 17:55:00 | 1544 | 17:55:00 | 1547 | 18:14:36 | 0.1909 | 0.1675 | 0.4993 | 0.0044 | 0.0143 | 0.0425 | 0.0134 | 0.0279 | 0.0015 | 0.0017 | 0.0004 |  | 0.0008 | 0.002 | 0.0022 | 0.0012 | 0.0036 | [6 empty] | 0.286 | RHI DELTEK D99 |  | RHI JUSTAL DS1015
515 | 12003392 | 19.05.2020 | 165,665 | Арм500 | ГОСТ 34028-2016 | 28 | 180x180 | Открытая |  | 168,765 | 1,8 | 0,4 | 168.365 |  |  | 12 | 1561 | 6 | 8072 | 9489 | 4835 | 8952 | 8998 | 5249 | 200 | 7 | 2 | 2155 | 9 | 320 | 350 | 120 | [9 empty] | 23:40:00 | 1538 | 23:40:00 | 1537 | 23:49:28 | 0.2121 | 0.1899 | 0.9987 | 0.0025 | 0.0125 | 0.0517 | 0.014 | 0.0336 | 0.0011 | 0.0009 | 0.0005 | 0.0002 | 0.0009 | 0.0034 | 0.0022 | 0.0009 | 0.0062 | [6 empty] | 0.393 | RHI DELTEK D99 |  | RHI JUSTAL DS1015 |  | Окончание серии
517 | 12003395 | 20.05.2020 | 163,296 | Арм500 | ГОСТ 34028-2016 | 2 | 180x180 | Открытая |  | 163,696 | 1,8 | 0,4 | 163.296 |  |  | 5 | 1573 | 5 | 8117 | 9537 | 4883 | 9001 | 9044 | 5294 | 200 | 7 | 2 | 2155 | 9 | 320 | 350 | 110 | [9 empty] | 2:38:00 | 1544 | 2:38:00 | 1543 | 3:33:23 | 0.1959 | 0.1802 | 0.9876 | 0.0081 | 0.0165 | 0.0397 | 0.0146 | 0.0315 | 0.001 | 0.0011 | 0.0005 |  | 0.0007 | 0.0032 | 0.0019 | 0.0012 | 0.0051 | [6 empty] | 0.372 | RHI DELTEK D99 |  | RHI JUSTAL DS1015
522 | 12003399 | 20.05.2020 | 154,224 | Арм500 | ГОСТ 34028-2016 | 7 | 180x180 | Открытая |  | 154,624 | 1,8 | 0,4 | 154.224 |  |  | 5 | 1570 | 5 | 8253 | 9670 | 5019 | 9140 | 9180 | 5427 | 200 | 7 | 2 | 2155 | 9 | 320 | 350 | 110 | [9 empty] | 6:14:00 | 1542 | 6:14:00 | 1543 | 6:26:09 | 0.1903 | 0.19 | 0.994 | 0.0031 | 0.0113 | 0.0439 | 0.0143 | 0.0318 | 0.001 | 0.0011 | 0.0005 | 0.0001 | 0.0008 | 0.0032 | 0.0019 | 0.0006 | 0.0059 | [6 empty] | 0.369 | RHI DELTEK D99 |  | RHI JUSTAL DS1015
524 | 12003401 | 20.05.2020 | 163,296 | Арм500 | ГОСТ 34028-2016 | 9 | 180x180 | Открытая |  | 163,696 | 1,8 | 0,4 | 163.296 |  |  | 2 | 1568 | 5 | 8307 | 9727 | 5076 | 9197 | 9234 | 5478 | 200 | 7 | 2 | 1950 | 9 | 320 | 350 | 110 | [7 empty] | B 789/BC | 0,03 | 7:41:00 | 1539 | 7:41:00 | 1541 | 7:52:17 | 0.1955 | 0.1844 | 1.0099 | 0.0022 | 0.0118 | 0.0489 | 0.0155 | 0.0403 | 0.001 | 0.0016 | 0.0005 |  | 0.0009 | 0.0033 | 0.0025 | 0.0008 | 0.0037 | [6 empty] | 0.378 | RHI DELTEK D99 |  | RHI JUSTAL DS1015
526 | 12003403 | 20.05.2020 | 166,32 | Арм500 | ГОСТ 34028-2016 | 11 | 180x180 | Открытая |  | 166,72 | 1,8 | 0,4 | 166.32 |  |  | 5 | 1569 | 5 | 8362 | 9782 | 5134 | 9255 | 4978 | 5533 | 200 | 7 | 2 | 2155 | 9 | 320 | 350 | 110 | [7 empty] | B 789/BC | 0,01 | 9:07:00 | 1547 | 9:07:00 | 1546 | 9:30:47 | 0.1999 | 0.2158 | 0.9904 | 0.0023 | 0.0115 | 0.0538 | 0.0145 | 0.0389 | 0.001 | 0.0017 | 0.0005 |  | 0.0011 | 0.0034 | 0.0025 | 0.0012 | 0.0038 | [6 empty] | 0.38 | RHI DELTEK D99 |  | RHI JUSTAL DS1015
574 | 12003451 | 22.05.2020 | 163,8 | Ст4сп | Контракт | 18 | 150x150 | Открытая |  | 164,2 | 1,8 | 0,4 | 163.8 |  |  | 12 | 1566 | 4 | 5540 | 5978 | 5689 | 5871 | 5181 | 5943 | 165 | 11 | 3 | 1950 | 9 | 350 | 420 | 190 | [7 empty] | B 789/BC | 0,01 | 6:25:00 | 1542 | 6:25:00 | 1543 | 6:43:11 | 0.201 | 0.1959 | 0.6889 | 0.0016 | 0.0086 | 0.0424 | 0.0164 | 0.032 | 0.0013 | 0.0015 | 0.0005 |  | 0.0009 | 0.0021 | 0.0019 | 0.0006 | 0.0049 | [6 empty] | 0.328 | RHI DELTEK D99 |  | RHI JUSTAL DS1015
581 | 12003458 | 22.05.2020 | 168 | Ст4сп | Контракт | 25 | 150x150 | Открытая |  | 168,4 | 1,8 | 0,4 | 168 |  |  | 4 | 1567 | 4 | 5708 | 6171 | 5896 | 6073 | 5376 | 6134 | 165 | 11 | 3 | 1950 | 9 | 350 | 420 | 190 | [9 empty] | 11:49:00 | 1539 | 11:49:00 | 1539 | 12:05:46 | 0.1891 | 0.1858 | 0.6987 | 0.0024 | 0.0181 | 0.0467 | 0.0138 | 0.0268 | 0.0011 | 0.0013 | 0.0005 |  | 0.0008 | 0.0024 | 0.0021 | 0.0009 | 0.0038 | [6 empty] | 0.318 | RHI DELTEK D99 |  | RHI JUSTAL DS1015
583 | 12003460 | 22.05.2020 | 165,9 | Ст4сп | Контракт | 27 | 150x150 | Открытая |  | 166,3 | 1,8 | 0,4 | 165.9 |  |  | 6 | 1562 | 4 | 5759 | 6228 | 5951 | 6130 | 5433 | 6189 | 165 | 7 | 3 | 1950 | 9 | 350 | 420 | 190 | [9 empty] | 13:21:00 | 1543 | 13:21:00 | 1541 | 13:39:39 | 0.1933 | 0.1773 | 0.7104 | 0.0026 | 0.0185 | 0.0465 | 0.0125 | 0.03 | 0.001 | 0.0013 | 0.0005 |  | 0.0008 | 0.0025 | 0.0018 | 0.0008 | 0.0048 | [6 empty] | 0.325 | RHI DELTEK D99 |  | RHI JUSTAL DS1015
588 | 12003465 | 22.05.2020 | 163,8 | Ст4сп | Контракт | 32 | 150x150 | Открытая |  | 164,2 | 1,8 | 0,4 | 163.8 |  |  | 12 | 1567 | 4 | 5879 | 6370 | 6094 | 6277 | 5574 | 6323 | 165 | 11 | 3 | 1950 | 9 | 350 | 420 | 190 | [9 empty] | 17:16:00 | 1542 | 17:16:00 | 1540 | 17:27:01 | 0.1883 | 0.1853 | 0.712 | 0.002 | 0.0107 | 0.0338 | 0.0071 | 0.0177 | 0.0005 | 0.0006 | 0.0004 |  | 0.0008 | 0.0022 | 0.002 | 0.0008 | 0.0052 | [6 empty] | 0.316 | RHI DELTEK D99 |  | RHI JUSTAL DS1015
590 | 12003467 | 22.05.2020 | 168 | Ст4сп | Контракт | 34 | 150x150 | Открытая |  | 168,4 | 1,8 | 0,4 | 168 |  |  | 4 | 1572 | 4 | 5927 | 6429 | 6153 | 6335 | 5630 | 6378 | 165 | 11 | 3 | 1950 | 9 | 350 | 450 | 190 | [9 empty] | 18:49:00 | 1547 | 18:49:00 | 1544 | 18:57:50 | 0.1976 | 0.1747 | 0.7092 | 0.0017 | 0.0128 | 0.033 | 0.0069 | 0.0149 | 0.0005 | 0.0005 | 0.0004 |  | 0.0008 | 0.0022 | 0.0022 | 0.0008 | 0.0032 | [6 empty] | 0.324 | RHI DELTEK D99 |  | RHI JUSTAL DS1015
597 | 12003474 | 23.05.2020 | 163,296 | Арм500 | ГОСТ 34028-2016 | 6 | 180x180 | Открытая |  | 163,696 | 1,8 | 0,4 | 163.296 |  |  | 9 | 1569 | 7 | 169 | 8837 | 166 | 8958 | 8571 | 166 | 180 | 7 | 2 | 2155 | 9 | 260 | 290 | 110 | [7 empty] | B 789/BC | 0,01 | 2:57:00 | 1548 | 2:57:00 | 1546 | 3:03:49 | 0.1936 | 0.1966 | 0.9992 | 0.0048 | 0.0235 | 0.0459 | 0.019 | 0.0366 | 0.0009 | 0.0013 | 0.0005 |  | 0.0011 | 0.0035 | 0.002 | 0.0011 | 0.0042 | [6 empty] | 0.374 | RHI DELTEK D99 |  | RHI JUSTAL DS1015
599 | 12003476 | 23.05.2020 | 163,296 | Арм500 | ГОСТ 34028-2016 | 8 | 180x180 | Открытая |  | 163,696 | 1,8 | 0,4 | 163.296 |  |  | 2 | 1570 | 7 | 224 | 8892 | 221 | 9013 | 8626 | 224 | 180 | 7 | 2 | 2155 | 9 | 290 | 350 | 150 | [7 empty] | B 789/BC | 0,01 | 4:25:00 | 1547 | 4:25:00 | 1544 | 4:30:00 | 0.1958 | 0.1907 | 1.0005 | 0.0041 | 0.0221 | 0.0465 | 0.0157 | 0.039 | 0.0012 | 0.0014 | 0.0005 |  | 0.0011 | 0.0036 | 0.0022 | 0.0011 | 0.0037 | [6 empty] | 0.376 | RHI DELTEK D99 |  | RHI JUSTAL DS1015
606 | 12003483 | 23.05.2020 | 163,296 | Арм500 | ГОСТ 34028-2016 | 15 | 180x180 | Открытая |  | 163,696 | 1,8 | 0,4 | 163.296 |  |  | 4 | 1569 | 7 | 429 | 9085 | 417 |  | 8825 | 426 | 180 | 7 | 2 | 2155 | 9 | 290 | 350 | 110 | [7 empty] | B 789/BC | 0,02 | 9:50:00 | 1544 | 9:50:00 | 1540 | 10:08:14 | 0.1923 | 0.1861 | 1.0025 | 0.0043 | 0.0158 | 0.0447 | 0.0133 | 0.0294 | 0.0009 | 0.0014 | 0.0006 |  | 0.001 | 0.0036 | 0.0023 | 0.001 | 0.0045 | [6 empty] | 0.372 | RHI DELTEK D99 |  | RHI JUSTAL DS1015
608 | 12003485 | 23.05.2020 | 163,296 | Арм500 | ГОСТ 34028-2016 | 17 | 180x180 | Открытая |  | 163,696 | 1,8 | 0,4 | 163.296 |  |  | 6 | 1568 | 7 | 490 | 9143 | 474 | 9200 | 8883 | 487 | 180 | 7 | 2 | 2155 | 9 | 290 | 350 | 110 | [7 empty] | B 789/BC | 0,01 | 11:35:00 | 1550 | 11:35:00 | 1549 | 11:50:54 | 0.1914 | 0.1767 | 1.0098 | 0.0065 | 0.0207 | 0.0331 | 0.005 | 0.0127 | 0.0004 | 0.0002 | 0.0006 |  | 0.001 | 0.0034 | 0.0021 | 0.0007 | 0.0034 | [6 empty] | 0.368 | RHI DELTEK D99 |  | RHI JUSTAL DS1015
721 | 12003598 | 27.05.2020 | 161,7 | Ст4сп | Контракт | 53 | 150x150 | Открытая |  | 162,1 | 1,8 | 0,4 | 161.7 |  |  | 11 | 1566 | 6 | 7391 | 7910 | 7667 | 7833 | 7094 | 7850 | 165 | 10 | 3 | 1950 | 9 | 350 | 430 | 190 | [7 empty] | B 789/BC | 0,01 | 5:55:00 | 1543 | 5:55:00 | 1542 | 6:02:22 | 0.1896 | 0.185 | 0.6967 | 0.0043 | 0.0098 | 0.0411 | 0.0178 | 0.034 | 0.0008 | 0.0029 | 0.0001 |  | 0.0006 | 0.002 | 0.0013 | 0.0006 | 0.0061 | [6 empty] | 0.318 | RHI DELTEK D99 |  | RHI JUSTAL DS1015
734 | 12003611 | 28.05.2020 | 166,32 | Арм500 | ГОСТ 34028-2016 | 12 | 180x180 | Открытая |  | 166,72 | 1,8 | 0,4 | 166.32 |  |  | 6 | 1561 | 4 | 2575 | 6289 | 2590 | 6180 | 332 | 326 | 190 | 7 | 2 | 2155 | 9 | 300 | 320 | 110 | [9 empty] | 1:54:00 | 1538 | 1:54:00 | 1536 | 2:04:28 | 0.2061 | 0.1874 | 1.3467 | 0.0089 | 0.0151 | 0.0303 | 0.0234 | 0.0319 | 0.0021 | 0.0019 | 0.0006 |  | 0.0012 | 0.0026 | 0.003 | 0.0012 | 0.003 | [6 empty] | 0.441 | RHI DELTEK D99 |  | RHI JUSTAL DS1015
735 | 12003612 | 28.05.2020 | 160,272 | Арм500 | ГОСТ 34028-2016 | 13 | 180x180 | Открытая |  | 160,672 | 1,8 | 0,4 | 160.272 |  |  | 11 | 1561 | 4 | 2603 | 6314 | 2618 | 6208 | 360 | 354 | 190 | 7 | 2 | 2155 | 9 | 300 | 320 | 110 | [9 empty] | 2:37:00 | 1532 | 2:37:00 | 1533 | 2:46:17 | 0.2001 | 0.1958 | 1.2951 | 0.0042 | 0.0156 | 0.0388 | 0.0213 | 0.0369 | 0.0012 | 0.0013 | 0.0006 |  | 0.0011 | 0.0026 | 0.0025 | 0.0017 | 0.0029 | [6 empty] | 0.428 | RHI DELTEK D99 |  | RHI JUSTAL DS1015
736 | 12003613 | 28.05.2020 | 160,272 | Арм500 | ГОСТ 34028-2016 | 14 | 180x180 | Открытая |  | 160,672 | 1,8 | 0,4 | 160.272 |  |  | 9 | 1560 | 4 | 2630 | 6341 | 2645 | 6235 | 387 | 378 | 190 | 7 | 2 | 2155 | 9 | 300 | 320 | 110 | [9 empty] | 3:19:00 | 1538 | 3:19:00 | 1538 | 3:31:37 | 0.1955 | 0.2174 | 1.323 | 0.0074 | 0.0114 | 0.0383 | 0.0242 | 0.0413 | 0.0013 | 0.0026 | 0.0007 |  | 0.0014 | 0.0026 | 0.0028 | 0.0011 | 0.0032 | [6 empty] | 0.429 | RHI DELTEK D99 |  | RHI JUSTAL DS1015
737 | 12003614 | 28.05.2020 | 157,248 | Арм500 | ГОСТ 34028-2016 | 15 | 180x180 | Открытая |  | 157,648 | 1,8 | 0,4 | 157.248 |  |  | 4 | 1560 | 4 | 2654 | 6368 | 2672 | 6262 | 411 | 405 | 190 | 7 | 2 | 2155 | 9 | 300 | 320 | 110 | [9 empty] | 4:03:00 | 1538 | 4:03:00 | 1535 | 4:13:14 | 0.2074 | 0.2072 | 1.3073 | 0.0038 | 0.0153 | 0.0486 | 0.0274 | 0.0429 | 0.0011 | 0.0019 | 0.0006 |  | 0.0012 | 0.0026 | 0.0029 | 0.0007 | 0.003 | [6 empty] | 0.441 | RHI DELTEK D99 |  | RHI JUSTAL DS1015
748 | 12003625 | 28.05.2020 | 163,296 | Арм500 | ГОСТ 34028-2016 | 26 | 180x180 | Открытая |  | 163,696 | 1,8 | 0,4 | 163.296 |  |  | 4 | 1572 | 4 | 2953 | 6664 | 2980 | 6570 | 710 | 710 | 190 | 7 | 2 | 2155 | 9 | 320 | 350 | 110 | [7 empty] | B 789/BC | 0,01 | 12:05:00 | 1545 | 12:05:00 | 1543 | 12:19:39 | 0.1811 | 0.1503 | 0.5066 | 0.0042 | 0.0156 | 0.0406 | 0.0222 | 0.0322 | 0.001 | 0.0016 | 0.0005 |  | 0.0007 | 0.0006 | 0.0023 | 0.0019 | 0.0029 | [6 empty] | 0.278 | RHI DELTEK D99 |  | RHI JUSTAL DS1015
749 | 12003626 | 28.05.2020 | 163,296 | Арм500 | ГОСТ 34028-2016 | 27 | 180x180 | Открытая |  | 163,696 | 1,8 | 0,4 | 163.296 |  |  | 9 | 1567 | 4 | 2980 | 6691 | 3007 | 6597 | 737 | 737 | 190 | 7 | 2 | 2155 | 9 | 320 | 350 | 110 | [7 empty] | B 789/BC | 0,01 | 12:47:00 | 1545 | 12:47:00 | 1544 | 13:06:23 | 0.1951 | 0.137 | 0.5196 | 0.0037 | 0.0162 | 0.0416 | 0.0221 | 0.0375 | 0.0009 | 0.0012 | 0.0005 |  | 0.0008 | 0.0006 | 0.0021 | 0.0006 | 0.0035 | [6 empty] | 0.294 | RHI DELTEK D99 |  | RHI JUSTAL DS1015
750 | 12003627 | 28.05.2020 | 166,32 | Арм500 | ГОСТ 34028-2016 | 28 | 180x180 | Открытая |  | 166,72 | 1,8 | 0,4 | 166.32 |  |  | 6 | 1567 | 4 | 3008 | 6719 | 3035 | 6625 | 765 | 768 | 200 | 7 | 2 | 2150 | 9 | 320 | 350 | 110 | [7 empty] | B 789/BC | 0,01 | 13:30:00 | 1538 | 13:30:00 | 1535 | 13:45:51 | 0.1913 | 0.1455 | 0.5061 | 0.0025 | 0.013 | 0.0448 | 0.0265 | 0.0412 | 0.0011 | 0.002 | 0.0005 |  | 0.0007 | 0.0003 | 0.0023 | 0.0011 | 0.0024 | [6 empty] | 0.29 | RHI DELTEK D99 |  | RHI JUSTAL DS1015
760 | 12003637 | 28.05.2020 | 166,32 | Арм500 | ГОСТ 34028-2016 | 38 | 180x180 | Открытая |  | 166,72 | 1,8 | 0,4 | 166.32 |  |  | 1 | 1568 | 4 | 3277 | 6991 | 3313 | 6903 | 1034 | 1040 | 200 | 7 | 2 | 2155 | 9 | 320 | 350 | 110 | [7 empty] | B 789/BC | 0,01 | 20:45:00 | 1542 | 20:45:00 | 1544 | 21:02:21 | 0.1969 | 0.1564 | 0.5144 | 0.0039 | 0.0206 | 0.0417 | 0.0224 | 0.0264 | 0.0008 | 0.0014 | 0.0005 |  | 0.0007 | 0.0009 | 0.0019 | 0.0012 | 0.004 | [6 empty] | 0.295 | RHI DELTEK D99 |  | RHI JUSTAL DS1015
662 | 12003539 | 25.05.2020 | 160,272 | Арм500 | ГОСТ 34028-2016 | 16 | 180x180 | Открытая |  | 160,672 | 1,8 | 0,4 | 160.272 |  |  | 4 | 1562 | 2 | 2077 | 10197 | 2074 | 10769 | 10328 | 2092 | 200 | 7 | 2 | 2155 | 9 | 290 | 350 | 120 | [7 empty] | B 789/BC | 0,01 | 8:05:00 | 1541 | 8:05:00 | 1538 | 8:10:44 | 0.2033 | 0.2196 | 1.3117 | 0.003 | 0.0234 | 0.0419 | 0.0135 | 0.0308 | 0.0013 | 0.0012 | 0.0007 |  | 0.0014 | 0.0045 | 0.0032 | 0.0007 | 0.0034 | [6 empty] | 0.434 | RHI DELTEK D99 |  | RHI JUSTAL DS1015
663 | 12003540 | 25.05.2020 | 169,344 | Арм500 | ГОСТ 34028-2016 | 17 | 180x180 | Открытая |  | 169,744 | 1,8 | 0,4 | 169.344 |  |  | 2 | 1563 | 2 | 2107 | 10225 | 2104 | 10796 | 10352 | 2122 | 200 | 7 | 2 | 2155 | 9 | 290 | 350 | 120 | [7 empty] | B 789/BC | 0,01 | 8:50:00 | 1541 | 8:50:00 | 1542 | 8:57:40 | 0.1938 | 0.1926 | 1.3145 | 0.0049 | 0.0182 | 0.0448 | 0.0175 | 0.0344 | 0.0011 | 0.0018 | 0.0007 |  | 0.0014 | 0.0047 | 0.0026 | 0.0013 | 0.0055 | [6 empty] | 0.427 | RHI DELTEK D99 |  | RHI JUSTAL DS1015
676 | 12003553 | 25.05.2020 | 163,8 | Ст4сп | Контракт | 8 | 150x150 | Открытая |  | 164,2 | 1,8 | 0,4 | 163.8 |  |  | 6 | 1567 | 6 | 6150 | 6680 | 6407 | 6586 | 5881 | 6619 | 165 | 12 | 3 | 1950 | 9 | 360 | 450 | 190 | [7 empty] | B 789/BC | 0,01 | 20:50:00 | 1541 | 20:50:00 | 1541 | 21:08:12 | 0.188 | 0.1922 | 0.6943 | 0.0024 | 0.0153 | 0.0475 | 0.0219 | 0.0383 | 0.001 | 0.0012 | 0.0006 |  | 0.0009 | 0.0027 | 0.0023 | 0.0009 | 0.0044 | [6 empty] | 0.318 | RHI DELTEK D99 |  | RHI JUSTAL DS1015
677 | 12003554 | 25.05.2020 | 163,8 | Ст4сп | Контракт | 9 | 150x150 | Открытая |  | 164,2 | 1,8 | 0,4 | 163.8 |  |  | 1 | 1572 | 6 | 6177 | 6707 | 6434 | 6613 | 5908 | 6647 | 165 | 12 | 3 | 1950 | 9 | 360 | 450 | 190 | [7 empty] | B 789/BC | 0,03 | 21:33:00 | 1540 | 21:33:00 | 1542 | 21:46:39 | 0.1954 | 0.1923 | 0.6956 | 0.0018 | 0.0149 | 0.0474 | 0.0147 | 0.0365 | 0.0009 | 0.0011 | 0.0005 |  | 0.0009 | 0.0026 | 0.0034 | 0.0008 | 0.0036 | [6 empty] | 0.325 | RHI DELTEK D99 |  | RHI JUSTAL DS1015
678 | 12003555 | 25.05.2020 | 163,8 | Ст4сп | Контракт | 10 | 150x150 | Открытая |  | 164,2 | 1,8 | 0,4 | 163.8 |  |  | 11 | 1565 | 6 | 6204 | 6734 | 6461 | 6640 | 5935 | 6674 | 165 | 12 | 3 | 1950 | 9 | 360 | 450 | 190 | [7 empty] | B 789/BC | 0,02 | 22:17:00 | 1541 | 22:17:00 | 1540 | 22:26:55 | 0.1908 | 0.1961 | 0.6943 | 0.0014 | 0.0165 | 0.0659 | 0.0159 | 0.0368 | 0.001 | 0.0016 | 0.0006 |  | 0.0009 | 0.0026 | 0.0024 | 0.0004 | 0.0046 | [6 empty] | 0.324 | RHI DELTEK D99 |  | RHI JUSTAL DS1015
679 | 12003556 | 25.05.2020 | 170,1 | Ст4сп | Контракт | 11 | 150x150 | Открытая |  | 170,5 | 1,8 | 0,4 | 170.1 |  |  | 2 | 1565 | 6 | 6234 | 6764 | 6491 | 6667 | 5962 | 6701 | 165 | 12 | 3 | 1950 | 9 | 360 | 450 | 190 | [7 empty] | B 789/BC | 0,01 | 23:02:00 | 1541 | 23:02:00 | 1539 | 23:17:14 | 0.1938 | 0.1945 | 0.686 | 0.0015 | 0.0148 | 0.0386 | 0.0063 | 0.0152 | 0.0004 | 0.0005 | 0.0006 |  | 0.0009 | 0.0025 | 0.0026 | 0.0011 | 0.0042 | [6 empty] | 0.318 | RHI DELTEK D99 |  | RHI JUSTAL DS1015
693 | 12003570 | 26.05.2020 | 157,5 | Ст4сп | Контракт | 25 | 150x150 | Открытая |  | 157,9 | 1,8 | 0,4 | 157.5 |  |  | 11 | 1572 | 6 | 6614 | 7148 | 6883 | 7054 | 6345 | 7079 | 165 | 12 | 3 | 1950 | 9 | 350 | 420 | 190 | [9 empty] | 9:20:00 | 1542 | 9:20:00 | 1545 | 9:26:19 | 0.1886 | 0.1818 | 0.7203 | 0.0041 | 0.0124 | 0.0396 | 0.0198 | 0.0315 | 0.001 | 0.0041 | 0.0005 |  | 0.0007 | 0.0027 | 0.0026 | 0.0006 | 0.0049 | [6 empty] | 0.321 | RHI DELTEK D99 |  | RHI JUSTAL DS1015
694 | 12003571 | 26.05.2020 | 163,8 | Ст4сп | Контракт | 26 | 150x150 | Открытая |  | 164,2 | 1,8 | 0,4 | 163.8 |  |  | 4 | 1565 | 6 | 6641 | 7175 | 6911 | 7081 | 6372 | 7107 | 165 | 12 | 3 | 1950 | 9 | 350 | 420 | 190 | [9 empty] | 10:01:00 | 1544 | 10:01:00 | 1543 | 10:10:08 | 0.1881 | 0.179 | 0.7054 | 0.003 | 0.0153 | 0.0545 | 0.0333 | 0.0351 | 0.0008 | 0.0126 | 0.0006 |  | 0.0009 | 0.0025 | 0.0022 | 0.0004 | 0.0062 | [6 empty] | 0.324 | RHI DELTEK D99 |  | RHI JUSTAL DS1015
695 | 12003572 | 26.05.2020 | 163,8 | Ст4сп | Контракт | 27 | 150x150 | Открытая |  | 164,2 | 1,8 | 0,4 | 163.8 |  |  | 9 | 1568 | 6 | 6668 | 7203 | 6938 | 7108 | 6399 | 7134 | 165 | 12 | 3 | 1950 | 9 | 350 | 420 | 190 | [9 empty] | 10:46:00 | 1550 | 10:46:00 | 1548 | 10:56:33 | 0.1899 | 0.1768 | 0.7041 | 0.0034 | 0.0077 | 0.0431 | 0.0214 | 0.0379 | 0.0009 | 0.0057 | 0.0005 |  | 0.0008 | 0.0023 | 0.0023 | 0.0005 | 0.0044 | [6 empty] | 0.321 | RHI DELTEK D99 |  | RHI JUSTAL DS1015
531 | 12003408 | 20.05.2020 | 173,376 | Арм240 | ГОСТ 34028-2016 | 16 | 180x180 | Открытая |  | 173,776 | 1,8 | 0,4 | 173.376 |  |  | 5 | 1570 | 5 | 8494 | 9914 | 5271 | 9395 | 5113 | 5665 | 190 | 7 | 2 | 2155 | 9 | 290 | 310 | 100 | [7 empty] | B 789/BC | 0,01 | 13:54:00 | 1549 | 13:54:00 | 1550 | 13:04:33 | 0.1794 | 0.1564 | 0.6355 | 0.002 | 0.0163 | 0.0408 | 0.0139 | 0.0336 | 0.0011 | 0.0008 | 0.0004 |  | 0.0008 | 0.0025 | 0.0019 | 0.0007 | 0.0044 | [7 empty] | RHI DELTEK D99 |  | RHI JUSTAL DS1015
533 | 12003410 | 20.05.2020 | 165,312 | Арм240 | ГОСТ 34028-2016 | 18 | 180x180 | Открытая |  | 165,712 | 1,8 | 0,4 | 165.312 |  |  | 2 | 1567 | 5 | 8548 | 9968 | 5329 | 9455 | 5169 | 5719 | 190 | 7 | 2 | 2155 | 9 | 290 | 320 | 100 | [7 empty] | B 789/BC | 0,01 | 14:24:00 | 1539 | 14:24:00 | 1538 | 14:38:49 | 0.175 | 0.1499 | 0.497 | 0.002 | 0.014 | 0.036 | 0.0125 | 0.0287 | 0.0013 | 0.0009 | 0.0004 |  | 0.0007 | 0.0019 | 0.0019 | 0.0009 | 0.0043 | [7 empty] | RHI DELTEK D99 |  | RHI JUSTAL DS1015
540 | 12003417 | 20.05.2020 | 163,296 | Арм240 | ГОСТ 34028-2016 | 25 | 180x180 | Открытая |  | 163,696 | 1,8 | 0,4 | 163.296 |  |  | 12 | 1568 | 5 | 8738 | 10164 | 5523 | 9652 | 5364 | 5902 | 180 | 7 | 2 | 2155 | 9 | 290 | 320 | 110 | [7 empty] | B 789/BC | 0,01 | 20:20:00 | 1541 | 20:20:00 | 1539 | 20:34:31 | 0.1856 | 0.1539 | 0.5104 | 0.0017 | 0.0083 | 0.0411 | 0.0168 | 0.0304 | 0.001 | 0.0016 | 0.0003 |  | 0.0006 | 0.0015 | 0.002 | 0.0007 | 0.0048 | [7 empty] | RHI DELTEK D99 |  | RHI JUSTAL DS1015
542 | 12003419 | 20.05.2020 | 163,296 | Арм240 | ГОСТ 34028-2016 | 27 | 180x180 | Открытая |  | 163,696 | 1,8 | 0,4 | 163.296 |  |  | 6 | 1569 | 5 | 8792 | 10218 | 5579 | 9711 | 5419 | 5957 | 180 | 7 | 2 | 2155 | 9 | 290 | 320 | 110 | [7 empty] | B 789/BC | 0,01 | 22:05:00 | 1546 | 22:05:00 | 1546 | 22:25:00 | 0.1883 | 0.1661 | 0.6146 | 0.0028 | 0.0096 | 0.0344 | 0.0179 | 0.0276 | 0.0012 | 0.0019 | 0.0004 |  | 0.0007 | 0.0019 | 0.0022 | 0.0008 | 0.0045 | [7 empty] | RHI DELTEK D99 |  | RHI JUSTAL DS1015
548 | 12003425 | 21.05.2020 | 163,296 | Арм500 | ГОСТ 34028-2016 | 33 | 180x180 | Открытая |  | 163,696 | 1,8 | 0,4 | 163.296 |  |  | 12 | 1568 | 5 | 8958 | 10381 | 5745 | 9880 | 5588 | 6126 | 180 | 7 | 2 | 2155 | 9 | 320 | 380 | 130 | [7 empty] | B 789/BC | 0,01 | 2:45:00 | 1541 | 2:45:00 | 1540 | 3:04:42 | 0.2016 | 0.1872 | 1.0046 | 0.0051 | 0.02 | 0.0459 | 0.0178 | 0.0345 | 0.0011 | 0.0009 | 0.0006 |  | 0.001 | 0.0032 | 0.0019 | 0.0008 | 0.0043 | [6 empty] | 0.383 | RHI DELTEK D99 |  | RHI JUSTAL DS1015
550 | 12003427 | 21.05.2020 | 160,272 | Арм500 | ГОСТ 34028-2016 | 35 | 180x180 | Открытая |  | 160,672 | 1,8 | 0,4 | 160.272 |  |  | 9 | 1566 | 5 | 9013 | 10436 | 5800 | 9937 | 5642 | 6180 | 180 | 7 | 2 | 2155 | 9 | 320 | 350 | 130 | [7 empty] | B 789/BC | 0,02 | 4:15:00 | 1542 | 4:15:00 | 1543 | 4:35:58 | 0.2059 | 0.1945 | 1.0303 | 0.0051 | 0.0113 | 0.0396 | 0.0182 | 0.0292 | 0.0014 | 0.0012 | 0.0008 |  | 0.001 | 0.0031 | 0.0021 | 0.0005 | 0.0056 | [6 empty] | 0.39 | RHI DELTEK D99 |  | RHI JUSTAL DS1015
555 | 12003432 | 21.05.2020 | 157,248 | 20 | ГОСТ 10702-2016 | 1 | 180x180 | Закрытая |  | 158,548 | 1,8 | 0,4 | 158.148 |  |  | 9 | 1575 | 3 | 9148 | 10571 | 5935 | 10075 | 5777 | 6315 | 185 | 7 | 1 | 2155 | 7 | 120 | 125 | 50 | [7 empty] | B 789/BC | 0,12 | 8:40:00 | 1549 | 8:40:00 | 1543 | 8:53:13 | 0.1971 | 0.1934 | 0.5084 | 0.0019 | 0.0131 | 0.0337 | 0.0142 | 0.0312 | 0.0012 | 0.0011 | 0.0004 |  | 0.0009 | 0.0019 | 0.0031 | 0.0005 | 0.0048 | [7 empty] | RHI DELTEK D99 | RHI DELTEK D99Z98 | RHI DELTEK D99WX08 | RHI DELTEK A100WX08
557 | 12003434 | 21.05.2020 | 161,7 | Ст4сп | Контракт | 1 | 150x150 | Открытая |  | 162,7 | 1,8 | 0,4 | 162.3 |  |  | 9 | 1584 | 4 | 5097 | 5507 | 5201 | 5390 | 4706 | 5468 | 180 | 10 | 2 | 1950 | 8 | 320 | 380 | 130 | [7 empty] | B 789/BC | 0,14 | 17:15:00 | 1549 | 17:15:00 | 1550 | 17:23:38 | 0.2084 | 0.1828 | 0.6955 | 0.0036 | 0.0129 | 0.0345 | 0.0129 | 0.0244 | 0.0017 | 0.0011 | 0.0006 |  | 0.0008 | 0.0024 | 0.0024 | 0.0014 | 0.0046 | [6 empty] | 0.334 | RHI DELTEK D99 |  | RHI JUSTAL DS1015
564 | 12003441 | 21.05.2020 | 165,9 | Ст4сп | Контракт | 8 | 150x150 | Открытая |  | 166,3 | 1,8 | 0,4 | 165.9 |  |  | 12 | 1569 | 4 | 5288 | 5701 | 5395 | 5584 | 4904 | 5668 | 165 | 12 | 3 | 1950 | 9 | 313 | 413 | 183 | [7 empty] | B 789/BC | 0,01 | 22:41:00 | 1541 | 22:41:00 | 1544 | 22:54:52 | 0.1935 | 0.1875 | 0.7109 | 0.0017 | 0.0115 | 0.0453 | 0.0168 | 0.0271 | 0.0016 | 0.0021 | 0.0005 |  | 0.0008 | 0.0023 | 0.0027 | 0.0011 | 0.0043 | [6 empty] | 0.325 | RHI DELTEK D99 |  | RHI JUSTAL DS1015
613 | 12003490 | 23.05.2020 | 166,32 | Арм500 | ГОСТ 34028-2016 | 22 | 180x180 | Открытая |  | 166,72 | 1,8 | 0,4 | 166.32 |  |  | 6 | 1563 | 7 | 623 | 9282 | 613 | 9342 | 9022 | 629 | 180 | 7 | 2 | 2155 | 9 | 290 | 350 | 110 | [7 empty] | B 789/BC | 0,02 | 15:20:00 | 1542 | 15:20:00 | 1541 | 15:35:01 | 0.2082 | 0.1747 | 1.022 | 0.0045 | 0.0166 | 0.0506 | 0.0175 | 0.0318 | 0.0011 | 0.001 | 0.0006 |  | 0.0009 | 0.0031 | 0.0024 | 0.0009 | 0.0039 | [6 empty] | 0.393 | RHI DELTEK D99 |  | RHI JUSTAL DS1015 |  | Затягивание металлопровода пром.ковша на 0,2м/мин.
615 | 12003492 | 23.05.2020 | 160,272 | Арм500 | ГОСТ 34028-2016 | 24 | 180x180 | Открытая |  | 160,672 | 1,8 | 0,4 | 160.272 |  |  | 12 | 1562 | 7 | 680 | 9333 | 668 | 9393 | 9076 | 686 | 180 | 7 | 2 | 2155 | 9 | 290 | 350 | 110 | [7 empty] | B 789/BC | 0,01 | 16:50:00 | 1541 | 16:50:00 | 1542 | 17:07:56 | 0.1995 | 0.1788 | 1.0025 | 0.0034 | 0.0175 | 0.0472 | 0.0161 | 0.0306 | 0.0011 | 0.0015 | 0.0006 |  | 0.001 | 0.0033 | 0.0026 | 0.001 | 0.0038 | [6 empty] | 0.38 | RHI DELTEK D99 |  | RHI JUSTAL DS1015 |  | Затягивание металлопровода пром.ковша на 0,2м/мин.
617 | 12003494 | 23.05.2020 | 163,296 | Арм500 | ГОСТ 34028-2016 | 26 | 180x180 | Открытая |  | 163,696 | 1,8 | 0,4 | 163.296 |  |  | 9 | 1562 | 7 | 737 | 9390 | 725 | 9448 | 9130 | 743 | 180 | 7 | 2 | 2155 | 9 | 290 | 350 | 110 | [7 empty] | B 789/BC | 0,01 | 18:25:00 | 1541 | 18:25:00 | 1541 | 18:38:34 | 0.2015 | 0.2004 | 1.0331 | 0.0047 | 0.0112 | 0.0441 | 0.0185 | 0.0322 | 0.001 | 0.0016 | 0.0006 | 0.0001 | 0.001 | 0.0032 | 0.0021 | 0.0006 | 0.0057 | [6 empty] | 0.387 | RHI DELTEK D99 |  | RHI JUSTAL DS1015
622 | 12003499 | 23.05.2020 | 154,224 | Арм500 | ГОСТ 34028-2016 | 1 | 180x180 | Открытая |  | 155,544 | 1,8 | 0,4 | 155.144 |  |  | 9 | 1581 | 1 | 879 | 9526 | 867 | 9563 | 9269 | 885 | 200 | 7 | 2 | 2155 | 9 | 310 | 330 | 110 | [9 empty] | 23:00:00 | 1550 | 23:00:00 | 1547 | 23:12:04 | 0.1995 | 0.1912 | 0.9958 | 0.0018 | 0.0212 | 0.0596 | 0.0186 | 0.0368 | 0.0011 | 0.0022 | 0.0005 | 0.0001 | 0.001 | 0.0036 | 0.0027 | 0.0011 | 0.0043 | [6 empty] | 0.382 | RHI DELTEK D99 |  | RHI JUSTAL DS1015 |  | Запуск серии. 4 ручей запуск 23:32 ( по электрикам)
624 | 12003501 | 24.05.2020 | 163,296 | Арм500 | ГОСТ 34028-2016 | 3 | 180x180 | Открытая |  | 163,696 | 1,8 | 0,4 | 163.296 |  |  | 12 | 1570 | 1 | 934 | 9581 | 922 | 9617 | 9321 | 940 | 200 | 7 | 2 | 2155 | 9 | 310 | 330 | 110 | [9 empty] | 0:33:00 | 1543 | 0:33:00 | 1542 | 0:57:51 | 0.2114 | 0.1846 | 1.0112 | 0.0025 | 0.0151 | 0.0512 | 0.0194 | 0.031 | 0.0016 | 0.0027 | 0.0006 |  | 0.001 | 0.0034 | 0.0024 | 0.0013 | 0.0041 | [6 empty] | 0.395 | RHI DELTEK D99 |  | RHI JUSTAL DS1015
631 | 12003508 | 24.05.2020 | 166,32 | Арм500 | ГОСТ 34028-2016 | 10 | 180x180 | Открытая |  | 167,72 | 1,8 | 0,4 | 167.32 |  |  | 6 | 1568 | 1 | 1136 | 9759 | 1121 | 9816 | 9490 | 1133 | 200 | 7 | 2 | 2155 | 9 | 320 | 350 | 110 | [7 empty] | B 789/BC | 0,01 | 5:55:00 | 1547 | 5:55:00 | 1545 | 6:03:23 | 0.1956 | 0.1785 | 1.0087 | 0.002 | 0.0209 | 0.0408 | 0.0162 | 0.0274 | 0.0009 | 0.0014 | 0.0006 |  | 0.001 | 0.0038 | 0.0023 | 0.0014 | 0.0037 | [6 empty] | 0.376 | RHI DELTEK D99 |  | RHI JUSTAL DS1015 |  | Закрыли ручей №2 и №5 по сталевозу
633 | 12003510 | 24.05.2020 | 157,248 | Арм500 | ГОСТ 34028-2016 | 12 | 180x180 | Открытая |  | 158,148 | 1,8 | 0,4 | 157.748 |  |  | 4 | 1575 | 1 | 1215 |  | 1194 | 9892 | 9520 | 1206 | 200 | 7 | 2 | 2155 | 9 | 320 | 350 | 110 | [7 empty] | B 789/BC | 0,01 | 7:57:00 | 1539 | 7:57:00 | 1538 | 8:22:13 | 0.1958 | 0.1793 | 0.9959 | 0.0048 | 0.013 | 0.0335 | 0.0133 | 0.0322 | 0.0009 | 0.0014 | 0.0005 |  | 0.0008 | 0.0032 | 0.0028 | 0.001 | 0.0037 | [6 empty] | 0.372 | RHI DELTEK D99 |  | RHI JUSTAL DS1015 |  | Перезапустили ручей №5
638 | 12003515 | 24.05.2020 | 166,32 | Арм500 | ГОСТ 34028-2016 | 17 | 180x180 | Открытая |  | 166,72 | 1,8 | 0,4 | 166.32 |  |  | 2 | 1573 | 1 | 1378 |  | 1363 | 10058 | 9684 | 1375 | 200 | 7 | 2 | 2155 | 9 | 320 | 350 | 110 | [7 empty] | B 789/BC | 0,01 | 12:25:00 | 1540 | 12:25:00 | 1544 | 12:39:28 | 0.2001 | 0.2029 | 0.9828 | 0.0019 | 0.0205 | 0.0471 | 0.0146 | 0.0327 | 0.0009 | 0.0015 | 0.0005 |  | 0.0011 | 0.0034 | 0.0029 | 0.0011 | 0.0035 | [6 empty] | 0.377 | RHI DELTEK D99 |  | RHI JUSTAL DS1015
640 | 12003517 | 24.05.2020 | 166,32 | Арм500 | ГОСТ 34028-2016 | 19 | 180x180 | Открытая |  | 166,72 | 1,8 | 0,4 | 166.32 |  |  | 12 | 1571 | 1 | 1442 |  | 1430 | 10125 | 9753 | 1442 | 200 | 7 | 2 | 2155 | 9 | 320 | 350 | 110 | [7 empty] | B 789/BC | 0,01 | 14:13:00 | 1538 | 14:13:00 | 1538 | 14:29:16 | 0.1921 | 0.1922 | 0.9945 | 0.0028 | 0.0159 | 0.0392 | 0.0126 | 0.0301 | 0.0009 | 0.001 | 0.0005 |  | 0.0009 | 0.0034 | 0.002 | 0.001 | 0.0055 | [6 empty] | 0.369 | RHI DELTEK D99 |  | RHI JUSTAL DS1015 |  | Прожиг шибера
761 | 12003638 | 28.05.2020 | 160,272 | Арм500 | ГОСТ 34028-2016 | 39 | 180x180 | Открытая |  | 160,672 | 1,8 | 0,4 | 160.272 |  |  | 7 | 1567 | 4 | 3304 | 7015 | 3340 | 6930 | 1061 | 1067 | 200 | 7 | 2 | 2155 | 9 | 320 | 350 | 110 | [7 empty] | B 789/BC | 0,01 | 21:30:00 | 1537 | 21:30:00 | 1541 | 21:46:07 | 0.1966 | 0.1581 | 0.5044 | 0.0045 | 0.0228 | 0.0493 | 0.0269 | 0.0298 | 0.001 | 0.0015 | 0.0005 |  | 0.0007 | 0.0009 | 0.002 | 0.0008 | 0.0039 | [6 empty] | 0.295 | RHI DELTEK D99 |  | RHI JUSTAL DS1015
762 | 12003639 | 28.05.2020 | 166,32 | Арм500 | ГОСТ 34028-2016 | 40 | 180x180 | Открытая |  | 166,72 | 1,8 | 0,4 | 166.32 |  |  | 9 | 1569 | 4 | 3331 | 7042 | 3367 | 6957 | 1088 | 1097 | 200 | 7 | 2 | 2155 | 9 | 320 | 350 | 110 | [7 empty] | B 789/BC | 0,01 | 22:15:00 | 1549 | 22:15:00 | 1550 | 22:35:34 | 0.1969 | 0.1479 | 0.4899 | 0.0059 | 0.0247 | 0.0409 | 0.0188 | 0.0242 | 0.0009 | 0.0009 | 0.0005 |  | 0.0006 | 0.0009 | 0.0023 | 0.0011 | 0.0023 | [6 empty] | 0.29 | RHI DELTEK D99 |  | RHI JUSTAL DS1015
763 | 12003640 | 28.05.2020 | 163,296 | Арм500 | ГОСТ 34028-2016 | 41 | 180x180 | Открытая |  | 163,696 | 1,8 | 0,4 | 163.296 |  |  | 11 | 1567 | 4 | 3358 | 7069 | 3394 | 6984 | 1115 | 1124 | 200 | 7 | 2 | 2155 | 9 | 320 | 350 | 110 | [7 empty] | B 789/BC | 0,01 | 23:00:00 | 1549 | 23:00:00 | 1546 | 23:14:49 | 0.1908 | 0.1481 | 0.5017 | 0.0059 | 0.0278 | 0.0452 | 0.0273 | 0.0289 | 0.0014 | 0.0018 | 0.0005 |  | 0.0007 | 0.001 | 0.004 | 0.0009 | 0.0016 | [6 empty] | 0.288 | RHI DELTEK D99 |  | RHI JUSTAL DS1015
772 | 12003649 | 29.05.2020 | 169,344 | Арм500 | ГОСТ 34028-2016 | 50 | 180x180 | Открытая |  | 169,744 | 1,8 | 0,4 | 169.344 |  |  | 9 | 1564 | 4 | 3606 | 7311 | 3651 | 7235 | 1360 | 1375 | 200 | 7 | 2 | 2155 | 9 | 320 | 350 | 110 | [7 empty] | B 789/BC | 0,01 | 5:40:00 | 1543 | 5:40:00 | 1542 | 5:59:46 | 0.1909 | 0.1564 | 0.4991 | 0.0054 | 0.0162 | 0.0381 | 0.0259 | 0.0343 | 0.0008 | 0.0016 | 0.0004 |  | 0.0007 | 0.0004 | 0.002 | 0.0008 | 0.0034 | [6 empty] | 0.286 | RHI DELTEK D99 |  | RHI JUSTAL DS1015
773 | 12003650 | 29.05.2020 | 163,296 | Арм500 | ГОСТ 34028-2016 | 51 | 180x180 | Открытая |  | 163,696 | 1,8 | 0,4 | 163.296 |  |  | 11 | 1566 | 4 | 3633 | 7338 | 3678 | 7262 | 1387 | 1402 | 185 | 7 | 2 | 2155 | 9 | 320 | 340 | 130 | [7 empty] | B 789/BC | 0,01 | 6:25:00 | 1541 | 6:25:00 | 1542 | 6:44:44 | 0.1834 | 0.1584 | 0.5076 | 0.0048 | 0.0138 | 0.0372 | 0.0269 | 0.0336 | 0.0007 | 0.0016 | 0.0004 |  | 0.0007 | 0.0005 | 0.0019 | 0.0009 | 0.004 | [6 empty] | 0.28 | RHI DELTEK D99 |  | RHI JUSTAL DS1015
774 | 12003651 | 29.05.2020 | 166,32 | Арм500 | ГОСТ 34028-2016 | 52 | 180x180 | Открытая |  | 174,52 | 1,8 | 0,4 | 174.12 | 5 |  | 4 | 1573 | 4 | 3660 | 7365 | 3705 | 7292 | 1414 | 1429 | 185 | 7 | 2 | 2155 | 9 | 340 | 370 | 130 | [7 empty] | B 789/BC | 0,01 | 7:14:00 | 1546 | 7:14:00 | 1544 | 7:22:26 | 0.1797 | 0.1464 | 0.5141 | 0.0036 | 0.0155 | 0.0462 | 0.0237 | 0.037 | 0.0007 | 0.0013 | 0.0004 |  | 0.0007 | 0.0004 | 0.0022 | 0.0006 | 0.0031 | [6 empty] | 0.279 | RHI DELTEK D99 |  | RHI JUSTAL DS1015
786 | 12003663 | 29.05.2020 | 169,344 | Арм500 | ГОСТ 34028-2016 | 12 | 180x180 | Открытая |  | 169,744 | 1,8 | 0,4 | 169.344 |  |  | 7 | 1561 | 3 | 3999 | 7689 | 4035 | 7622 | 1744 | 1768 | 190 | 7 | 2 | 2155 | 9 | 320 | 350 | 120 | [7 empty] | B 789/BC | 0,02 | 16:40:00 | 1536 | 16:40:00 | 1532 | 16:54:04 | 0.1967 | 0.2065 | 1.2754 | 0.005 | 0.0191 | 0.0507 | 0.0245 | 0.0317 | 0.001 | 0.0013 | 0.0005 |  | 0.0013 | 0.0025 | 0.0024 | 0.0008 | 0.0038 | [6 empty] | 0.424 | RHI DELTEK D99 |  | RHI JUSTAL DS1015
787 | 12003664 | 29.05.2020 | 163,296 | Арм500 | ГОСТ 34028-2016 | 13 | 180x180 | Открытая |  | 163,696 | 1,8 | 0,4 | 163.296 |  |  | 9 | 1562 | 3 | 4026 | 7716 | 4062 | 7649 | 1771 | 1795 | 190 | 7 | 2 | 2155 | 9 | 320 | 350 | 120 | [7 empty] | B 789/BC | 0,02 | 17:25:00 | 1539 | 17:25:00 | 1539 | 17:33:36 | 0.2002 | 0.1897 | 1.2744 | 0.0049 | 0.014 | 0.0487 | 0.0254 | 0.0327 | 0.0012 | 0.0013 | 0.0005 |  | 0.0011 | 0.0023 | 0.0022 | 0.001 | 0.0036 | [6 empty] | 0.427 | RHI DELTEK D99 |  | RHI JUSTAL DS1015 |  | Прожиг шибера
788 | 12003665 | 29.05.2020 | 163,296 | Арм500 | ГОСТ 34028-2016 | 14 | 180x180 | Открытая |  | 163,696 | 1,8 | 0,4 | 163.296 |  |  | 11 | 1562 | 3 | 4053 | 7743 | 4089 | 7676 | 1798 | 1822 | 190 | 7 | 2 | 2155 | 9 | 320 | 350 | 120 | [7 empty] | B 789/BC | 0,02 | 18:07:00 | 1540 | 18:07:00 | 1539 | 18:13:36 | 0.1955 | 0.1917 | 1.296 | 0.0037 | 0.017 | 0.0508 | 0.0247 | 0.0337 | 0.0012 | 0.0015 | 0.0006 |  | 0.0011 | 0.0025 | 0.0023 | 0.0007 | 0.0035 | [6 empty] | 0.426 | RHI DELTEK D99 |  | RHI JUSTAL DS1015
696 | 12003573 | 26.05.2020 | 161,7 | Ст4сп | Контракт | 28 | 150x150 | Открытая |  | 162,1 | 1,8 | 0,4 | 161.7 |  |  | 1 | 1563 | 6 | 6698 | 7228 | 6965 | 7134 | 6427 | 7161 | 165 | 12 | 3 | 1950 | 9 | 350 | 420 | 190 | [9 empty] | 11:28:00 | 1540 | 11:28:00 | 1539 | 11:36:02 | 0.1896 | 0.1817 | 0.7235 | 0.0037 | 0.0121 | 0.0484 | 0.0489 | 0.0593 | 0.0008 | 0.0188 | 0.0006 |  | 0.0008 | 0.0027 | 0.0028 | 0.0006 | 0.0047 | [6 empty] | 0.331 | RHI DELTEK D99 |  | RHI JUSTAL DS1015
709 | 12003586 | 26.05.2020 | 165,9 | Ст4сп | Контракт | 41 | 150x150 | Открытая |  | 166,3 | 1,8 | 0,4 | 165.9 |  |  | 1 | 1565 | 6 | 7055 | 7585 | 7329 | 7497 | 6779 | 7518 | 165 | 10 | 3 | 1950 | 9 | 350 | 430 | 190 | [7 empty] | B 789/BC | 0,01 | 20:55:00 | 1541 | 20:55:00 | 1540 | 21:02:37 | 0.1902 | 0.1875 | 0.6996 | 0.0036 | 0.0125 | 0.0372 | 0.0179 | 0.0329 | 0.0008 | 0.0018 | 0.0002 |  | 0.0008 | 0.0024 | 0.0016 | 0.0009 | 0.0063 | [6 empty] | 0.318 | RHI DELTEK D99 |  | RHI JUSTAL DS1015
710 | 12003587 | 26.05.2020 | 168 | Ст4сп | Контракт | 42 | 150x150 | Открытая |  | 168,4 | 1,8 | 0,4 | 168 |  |  | 6 | 1565 | 6 | 7082 | 7612 | 7356 | 7526 | 6809 | 7545 | 165 | 10 | 3 | 1950 | 9 | 350 | 430 | 190 | [7 empty] | B 789/BC | 0,02 | 21:41:00 | 1540 | 21:41:00 | 1539 | 21:46:35 | 0.201 | 0.1908 | 0.7056 | 0.0072 | 0.0092 | 0.0325 | 0.0156 | 0.0314 | 0.001 | 0.0015 | 0.0002 |  | 0.0007 | 0.0023 | 0.0014 | 0.0008 | 0.0078 | [6 empty] | 0.329 | RHI DELTEK D99 |  | RHI JUSTAL DS1015
711 | 12003588 | 26.05.2020 | 170,1 | Ст4сп | Контракт | 43 | 150x150 | Открытая |  | 170,5 | 1,8 | 0,4 | 170.1 |  |  | 11 | 1563 | 6 | 7109 | 7639 | 7385 | 7556 | 6836 | 7575 | 165 | 10 | 3 | 1950 | 9 | 350 | 430 | 190 | [7 empty] | B 789/BC | 0,02 | 22:27:00 | 1542 | 22:27:00 | 1541 | 22:31:26 | 0.1992 | 0.179 | 0.6961 | 0.0063 | 0.013 | 0.0406 | 0.0134 | 0.0265 | 0.0008 | 0.0011 | 0.0001 | 0.0001 | 0.0007 | 0.0022 | 0.0017 | 0.0014 | 0.0044 | [6 empty] | 0.327 | RHI DELTEK D99 |  | RHI JUSTAL DS1015
712 | 12003589 | 26.05.2020 | 161,7 | Ст4сп | Контракт | 44 | 150x150 | Открытая |  | 162,1 | 1,8 | 0,4 | 161.7 |  |  | 4 | 1564 | 6 | 7137 | 7667 | 7413 | 7583 | 6861 | 7602 | 165 | 10 | 3 | 1950 | 9 | 350 | 430 | 190 | [7 empty] | B 789/BC | 0,01 | 23:10:00 | 1540 | 23:10:00 | 1539 | 23:14:36 | 0.1954 | 0.1788 | 0.6968 | 0.0035 | 0.0175 | 0.0484 | 0.0142 | 0.0282 | 0.001 | 0.0014 | 0.0001 |  | 0.0007 | 0.002 | 0.0015 | 0.0006 | 0.005 | [6 empty] | 0.325 | RHI DELTEK D99 |  | RHI JUSTAL DS1015
713 | 12003590 | 26.05.2020 | 165,9 | Ст4сп | Контракт | 45 | 150x150 | Открытая |  | 166,3 | 1,8 | 0,4 | 165.9 |  |  | 9 | 1568 | 6 | 7166 | 7694 | 7440 | 7610 | 6889 | 7629 | 165 | 10 | 3 | 1950 | 9 | 350 | 430 | 190 | [7 empty] | B 789/BC | 0,02 | 23:55:00 | 1540 | 23:55:00 | 1540 | 0:02:53 | 0.2096 | 0.1857 | 0.7085 | 0.0024 | 0.0187 | 0.0525 | 0.016 | 0.0289 | 0.001 | 0.0016 | 0.0002 |  | 0.0008 | 0.0022 | 0.0018 | 0.0008 | 0.0042 | [6 empty] | 0.342 | RHI DELTEK D99 |  | RHI JUSTAL DS1015 |  | Прожиг шибера
726 | 12003603 | 27.05.2020 | 166,32 | Арм500 | ГОСТ 34028-2016 | 4 | 180x180 | Открытая |  | 166,72 | 1,8 | 0,4 | 166.32 |  |  | 6 | 1576 | 4 | 2361 | 6072 | 2361 | 5954 | 109 | 109 | 190 | 7 | 2 | 2155 | 9 | 300 | 320 | 110 | [9 empty] | 19:51:00 | 1540 | 19:51:00 | 1538 | 20:04:24 | 0.2061 | 0.2399 | 1.3565 | 0.0051 | 0.0154 | 0.0339 | 0.0108 | 0.0138 | 0.0004 | 0.0005 | 0.0007 |  | 0.0017 | 0.0028 | 0.0031 | 0.0014 | 0.0044 | [6 empty] | 0.441 | RHI DELTEK D99 |  | RHI JUSTAL DS1015
727 | 12003604 | 27.05.2020 | 172,368 | Арм500 | ГОСТ 34028-2016 | 5 | 180x180 | Открытая |  | 172,768 | 1,8 | 0,4 | 172.368 |  |  | 1 | 1569 | 4 | 2388 | 6099 | 2391 | 5984 | 139 | 136 | 190 | 7 | 2 | 2155 | 9 | 300 | 320 | 110 | [9 empty] | 20:37:00 | 1536 | 20:37:00 | 1536 | 20:49:32 | 0.2028 | 0.1974 | 1.3343 | 0.0051 | 0.0155 | 0.0347 | 0.0143 | 0.0168 | 0.0004 | 0.0006 | 0.0006 |  | 0.0012 | 0.0026 | 0.0027 | 0.0016 | 0.004 | [6 empty] | 0.435 | RHI DELTEK D99 |  | RHI JUSTAL DS1015
728 | 12003605 | 27.05.2020 | 163,296 | Арм500 | ГОСТ 34028-2016 | 6 | 180x180 | Открытая |  | 163,696 | 1,8 | 0,4 | 163.296 |  |  | 9 | 1566 | 4 | 2415 | 6126 | 2418 | 6011 | 166 | 163 | 190 | 7 | 2 | 2155 | 9 | 300 | 320 | 110 | [9 empty] | 21:22:00 | 1540 | 21:22:00 | 1538 | 21:35:52 | 0.2047 | 0.2131 | 1.3035 | 0.0045 | 0.015 | 0.0466 | 0.0302 | 0.0352 | 0.0013 | 0.0025 | 0.0006 |  | 0.0012 | 0.0027 | 0.0029 | 0.0013 | 0.0047 | [6 empty] | 0.437 | RHI DELTEK D99 |  | RHI JUSTAL DS1015
566 | 12003443 | 22.05.2020 | 168 | Ст4сп | Контракт | 10 | 150x150 | Открытая |  | 168,4 | 1,8 | 0,4 | 168 |  |  | 4 | 1577 | 4 | 5343 | 5755 | 5449 | 5638 | 4958 | 5722 | 165 | 12 | 3 | 1950 | 9 | 350 | 420 | 190 | [7 empty] | B 789/BC | 0,02 | 0:11:00 | 1539 | 0:11:00 | 1539 | 0:26:26 | 0.2046 | 0.2135 | 0.6923 | 0.0019 | 0.013 | 0.0401 | 0.0132 | 0.0286 | 0.001 | 0.0012 | 0.0004 |  | 0.001 | 0.0024 | 0.0023 | 0.0014 | 0.0046 | [6 empty] | 0.332 | RHI DELTEK D99 |  | RHI JUSTAL DS1015 |  | Прожиг шибера
573 | 12003450 | 22.05.2020 | 168 | Ст4сп | Контракт | 17 | 150x150 | Открытая |  | 168,4 | 1,8 | 0,4 | 168 |  |  | 6 | 1566 | 4 | 5517 | 5948 | 5659 | 5844 | 5154 | 5948 | 165 | 11 | 3 | 1950 | 9 | 350 | 420 | 190 | [7 empty] | B 789/BC | 0,01 | 5:38:00 | 1541 | 5:38:00 | 1539 | 5:54:21 | 0.1954 | 0.2025 | 0.6908 | 0.0018 | 0.0127 | 0.0382 | 0.0166 | 0.0297 | 0.0013 | 0.0016 | 0.0005 |  | 0.0009 | 0.0022 | 0.0019 | 0.0008 | 0.0045 | [6 empty] | 0.322 | RHI DELTEK D99 |  | RHI JUSTAL DS1015
575 | 12003452 | 22.05.2020 | 163,8 | Ст4сп | Контракт | 19 | 150x150 | Открытая |  | 164,2 | 1,8 | 0,4 | 163.8 |  |  | 2 | 1567 | 4 | 5564 | 6005 | 5716 | 5901 | 5210 | 5970 | 165 | 11 | 3 | 1950 | 9 | 350 | 420 | 190 | [9 empty] | 7:12:00 | 1540 | 7:12:00 | 1542 | 7:31:38 | 0.1923 | 0.1956 | 0.7026 | 0.0017 | 0.0107 | 0.0612 | 0.0226 | 0.0502 | 0.0012 | 0.0019 | 0.0005 |  | 0.001 | 0.0025 | 0.0021 | 0.001 | 0.004 | [6 empty] | 0.327 | RHI DELTEK D99 |  | RHI JUSTAL DS1015
580 | 12003457 | 22.05.2020 | 172,2 | Ст4сп | Контракт | 24 | 150x150 | Открытая |  | 172,6 | 1,8 | 0,4 | 172.2 |  |  | 2 | 1568 | 4 | 5683 | 6142 | 5867 | 6043 | 5349 | 6107 | 165 | 11 | 3 | 1950 | 9 | 350 | 420 | 190 | [9 empty] | 11:04:00 | 1542 | 11:04:00 | 1542 | 11:18:54 | 0.1939 | 0.1768 | 0.6947 | 0.0018 | 0.0122 | 0.046 | 0.0166 | 0.0366 | 0.0012 | 0.0013 | 0.0006 |  | 0.0008 | 0.0024 | 0.0024 | 0.0009 | 0.0051 | [6 empty] | 0.323 | RHI DELTEK D99 |  | RHI JUSTAL DS1015
582 | 12003459 | 22.05.2020 | 163,8 | Ст4сп | Контракт | 26 | 150x150 | Открытая |  | 164,2 | 1,8 | 0,4 | 163.8 |  |  | 9 | 1568 | 4 | 5734 | 6198 | 5924 | 6100 | 5406 | 6161 | 165 | 11 | 3 | 1950 | 9 | 350 | 420 | 190 | [9 empty] | 12:36:00 | 1544 | 12:36:00 | 1546 | 12:49:17 | 0.1859 | 0.1744 | 0.6976 | 0.0024 | 0.0197 | 0.0541 | 0.0164 | 0.0343 | 0.0011 | 0.0014 | 0.0005 | 0.0001 | 0.0008 | 0.0028 | 0.0025 | 0.0007 | 0.0043 | [6 empty] | 0.317 | RHI DELTEK D99 |  | RHI JUSTAL DS1015
589 | 12003466 | 22.05.2020 | 168 | Ст4сп | Контракт | 33 | 150x150 | Открытая |  | 168,4 | 1,8 | 0,4 | 168 |  |  | 2 | 1570 | 4 | 5902 | 6400 | 6123 | 6306 | 5603 | 6350 | 165 | 11 | 3 | 1950 | 9 | 350 | 420 | 190 | [9 empty] | 18:02:00 | 1545 | 18:02:00 | 1547 | 18:21:26 | 0.1895 | 0.1817 | 0.6992 | 0.0021 | 0.0116 | 0.0332 | 0.0053 | 0.0126 | 0.0004 | 0.0005 | 0.0004 |  | 0.0008 | 0.0021 | 0.002 | 0.001 | 0.0044 | [6 empty] | 0.314 | RHI DELTEK D99 |  | RHI JUSTAL DS1015
591 | 12003468 | 22.05.2020 | 163,748 | Ст4сп | Контракт | 35 | 150x150 | Открытая |  | 169,048 | 1,8 | 0,4 | 168.648 | 3 |  | 9 | 1567 | 4 | 5950 | 6457 | 6182 | 6365 | 5660 | 6403 | 180 | 7 | 3 | 1950 | 9 | 345 | 408 | 160 | [7 empty] | B 789/BC | 0,01 | 19:39:00 | 1543 | 19:39:00 | 1542 | 19:51:37 | 0.1899 | 0.1822 | 0.7125 | 0.0033 | 0.0091 | 0.0254 | 0.006 | 0.0147 | 0.0004 | 0.0005 | 0.0004 |  | 0.0008 | 0.0023 | 0.0021 | 0.001 | 0.0024 | [6 empty] | 0.316 | RHI DELTEK D99 |  | RHI JUSTAL DS1015
598 | 12003475 | 23.05.2020 | 166,32 | Арм500 | ГОСТ 34028-2016 | 7 | 180x180 | Открытая |  | 166,72 | 1,8 | 0,4 | 166.32 |  |  | 6 | 1574 | 7 | 196 | 8864 | 193 | 8985 | 8598 | 196 | 180 | 7 | 2 | 2155 | 9 | 290 | 380 | 110 | [7 empty] | B 789/BC | 0,01 | 3:42:00 | 1543 | 3:42:00 | 1541 | 3:51:13 | 0.1943 | 0.2038 | 1.0178 | 0.0077 | 0.0246 | 0.0483 | 0.0196 | 0.0442 | 0.0011 | 0.0017 | 0.0006 |  | 0.0012 | 0.0037 | 0.0021 | 0.0013 | 0.0036 | [6 empty] | 0.379 | RHI DELTEK D99 |  | RHI JUSTAL DS1015
600 | 12003477 | 23.05.2020 | 169,344 | Арм500 | ГОСТ 34028-2016 | 9 | 180x180 | Открытая |  | 169,744 | 1,8 | 0,4 | 169.344 |  |  | 12 | 1568 | 7 | 254 | 8919 | 248 | 9040 | 8653 | 254 | 180 | 7 | 2 | 2155 | 9 | 290 | 350 | 110 | [7 empty] | B 789/BC | 0,01 | 5:12:00 | 1543 | 5:12:00 | 1542 | 5:15:02 | 0.1939 | 0.1941 | 0.9923 | 0.0021 | 0.0186 | 0.0376 | 0.0062 | 0.0169 | 0.0006 | 0.0005 | 0.0005 |  | 0.0011 | 0.0033 | 0.0022 | 0.0013 | 0.0039 | [6 empty] | 0.369 | RHI DELTEK D99 |  | RHI JUSTAL DS1015
789 | 12003666 | 29.05.2020 | 175,392 | Арм500 | ГОСТ 34028-2016 | 15 | 180x180 | Открытая |  | 175,792 | 1,8 | 0,4 | 175.392 |  |  | 4 | 1560 | 3 | 4083 | 7770 | 4116 | 7706 | 1828 | 1852 | 200 | 13 | 2 | 2155 | 9 | 320 | 350 | 110 | [7 empty] | B 789/BC | 0,02 | 18:50:00 | 1540 | 18:50:00 | 1537 | 19:05:28 | 0.1912 | 0.1846 | 1.2938 | 0.0066 | 0.0166 | 0.0518 | 0.0244 | 0.0322 | 0.0012 | 0.0012 | 0.0006 |  | 0.0011 | 0.0028 | 0.0022 | 0.001 | 0.0025 | [6 empty] | 0.422 | RHI DELTEK D99 |  | RHI JUSTAL DS1015
790 | 12003667 | 29.05.2020 | 160,272 | Арм500 | ГОСТ 34028-2016 | 16 | 180x180 | Открытая |  | 160,672 | 1,8 | 0,4 | 160.272 |  |  | 1 | 1559 | 3 | 4111 | 7798 | 4144 | 7734 | 1853 | 1880 | 200 | 13 | 2 | 2155 | 9 | 320 | 350 | 110 | [7 empty] | B 789/BC | 0,02 | 19:34:00 | 1540 | 19:34:00 | 1536 | 19:46:03 | 0.1939 | 0.1826 | 1.3044 | 0.0103 | 0.0179 | 0.0474 | 0.024 | 0.0325 | 0.001 | 0.001 | 0.0005 |  | 0.0011 | 0.0031 | 0.0021 | 0.0006 | 0.0023 | [6 empty] | 0.425 | RHI DELTEK D99 |  | RHI JUSTAL DS1015
803 | 12003680 | 30.05.2020 | 163,296 | 1015 | ASTM A510/A510M-18 | 29 | 180x180 | Открытая |  | 163,696 | 1,8 | 0,4 | 163.296 |  |  | 5 | 1576 | 3 | 4470 | 8152 | 4503 | 8093 | 2211 | 2228 | 180 | 13 | 2 | 2155 | 8 | 290 | 320 | 100 | [7 empty] | B 789/BC | 0,01 | 5:34:00 | 1544 | 5:34:00 | 1545 | 5:56:54 | 0.1684 | 0.1754 | 0.5585 | 0.0028 | 0.0188 | 0.0448 | 0.0288 | 0.0418 | 0.0009 | 0.0017 | 0.0004 |  | 0.0007 | 0.0007 | 0.0024 | 0.0009 | 0.0032 | [6 empty] | 0.276 | RHI DELTEK D99 |  | RHI JUSTAL DS1015
804 | 12003681 | 30.05.2020 | 161,28 | 1015 | ASTM A510/A510M-18 | 30 | 180x180 | Открытая |  | 161,68 | 1,8 | 0,4 | 161.28 |  |  | 4 | 1572 | 3 | 4496 | 8178 | 4531 | 8121 | 2237 | 2254 | 180 | 13 | 2 | 2155 | 8 | 290 | 320 | 100 | [7 empty] | B 789/BC | 0,01 | 6:21:00 | 1545 | 6:21:00 | 1546 | 6:39:21 | 0.1673 | 0.1815 | 0.5507 | 0.0014 | 0.0185 | 0.049 | 0.0349 | 0.0377 | 0.0009 | 0.0041 | 0.0003 |  | 0.0009 | 0.0007 | 0.0034 | 0.0016 | 0.0019 | [6 empty] | 0.275 | RHI DELTEK D99 |  | RHI JUSTAL DS1015 |  | Затягивание металлопровода пром.ковша и падение скорости разливки на 0,3м/мин.
815 | 12003692 | 30.05.2020 | 163,296 | 1015 | ASTM A510/A510M-18 | 10 | 180x180 | Открытая |  | 163,696 | 1,8 | 0,4 | 163.296 |  |  | 1 | 1573 | 7 | 4817 | 8501 | 4862 | 8452 | 2523 | 159 | 180 | 13 | 2 | 2155 | 9 | 300 | 330 | 110 | [7 empty] | B 789/BC | 0,01 | 17:04:00 | 1543 | 17:04:00 | 1542 | 17:19:36 | 0.1604 | 0.1821 | 0.5641 | 0.0041 | 0.0067 | 0.0494 | 0.0323 | 0.0321 | 0.0011 | 0.0016 | 0.0004 |  | 0.0007 | 0.0003 | 0.0031 | 0.0015 | 0.0043 | [6 empty] | 0.269 | RHI DELTEK D99 |  | RHI JUSTAL DS1015
816 | 12003693 | 30.05.2020 | 159,264 | 1015 | ASTM A510/A510M-18 | 11 | 180x180 | Открытая |  | 159,664 | 1,8 | 0,4 | 159.264 |  |  | 7 | 1572 | 7 | 4845 | 8527 | 4888 | 8480 | 2551 | 182 | 180 | 13 | 2 | 2155 | 9 | 300 | 330 | 110 | [7 empty] | B 789/BC | 0,01 | 17:50:00 | 1544 | 17:50:00 | 1541 | 18:03:51 | 0.1583 | 0.1862 | 0.5454 | 0.0063 | 0.0103 | 0.0431 | 0.0218 | 0.0275 | 0.0009 | 0.0011 | 0.0003 |  | 0.0007 | 0.0003 | 0.002 | 0.0009 | 0.0049 | [6 empty] | 0.261 | RHI DELTEK D99 |  | RHI JUSTAL DS1015
817 | 12003694 | 30.05.2020 | 169,344 | 1015 | ASTM A510/A510M-18 | 12 | 180x180 | Открытая |  | 169,744 | 1,8 | 0,4 | 169.344 |  |  | 11 | 1574 | 7 | 4873 | 8557 | 4918 | 8508 | 2579 | 204 | 180 | 13 | 2 | 2155 | 9 | 300 | 330 | 110 | [7 empty] | B 789/BC | 0,01 | 18:34:00 | 1548 | 18:34:00 | 1544 | 18:40:15 | 0.1771 | 0.1739 | 0.5339 | 0.0085 | 0.009 | 0.0486 | 0.025 | 0.0327 | 0.001 | 0.0029 | 0.0003 |  | 0.0007 | 0.0008 | 0.0021 | 0.0014 | 0.0051 | [6 empty] | 0.28 | RHI DELTEK D99 |  | RHI JUSTAL DS1015
829 | 12003706 | 31.05.2020 | 169,344 | Арм500 | ГОСТ 34028-2016 | 24 | 180x180 | Открытая |  | 169,744 | 1,8 | 0,4 | 169.344 |  |  | 12 | 1572 | 7 | 5212 | 8872 | 5269 | 8853 | 2924 | 500 | 190 | 7 | 2 | 2155 | 9 | 320 | 340 | 120 | [7 empty] | B 789/BC | 0,01 | 3:40:00 | 1544 | 3:40:00 | 1545 | 4:17:08 | 0.1873 | 0.1451 | 0.5026 | 0.0046 | 0.0115 | 0.04 | 0.0251 | 0.0282 | 0.0007 | 0.0017 | 0.0003 |  | 0.0006 | 0.0002 | 0.0018 | 0.0013 | 0.0039 | [6 empty] | 0.283 | RHI DELTEK D99 |  | RHI JUSTAL DS1015
830 | 12003707 | 31.05.2020 | 160,272 | Арм500 | ГОСТ 34028-2016 | 25 | 180x180 | Открытая |  | 160,672 | 1,8 | 0,4 | 160.272 |  |  | 11 | 1568 | 7 | 5239 | 8899 | 5296 | 8880 | 2951 | 524 | 190 | 7 | 2 | 2155 | 9 | 320 | 340 | 120 | [7 empty] | B 789/BC | 0,02 | 4:28:00 | 1543 | 4:28:00 | 1544 | 4:34:09 | 0.1917 | 0.1433 | 0.5001 | 0.0044 | 0.011 | 0.0384 | 0.0222 | 0.0255 | 0.0006 | 0.0014 | 0.0003 |  | 0.0006 | 0.0002 | 0.0016 | 0.001 | 0.0049 | [6 empty] | 0.286 | RHI DELTEK D99 |  | RHI JUSTAL DS1015
642 | 12003519 | 24.05.2020 | 163,296 | Арм500 | ГОСТ 34028-2016 | 21 | 180x180 | Открытая |  | 163,696 | 1,8 | 0,4 | 163.296 |  |  | 4 | 1568 | 1 | 1508 |  | 1496 | 10188 | 9820 | 1505 | 200 | 7 | 2 | 2155 | 9 | 320 | 350 | 110 | [7 empty] | B 789/BC | 0,01 | 15:56:00 | 1543 | 15:56:00 | 1540 | 16:09:42 | 0.1942 | 0.1786 | 1.0112 | 0.0021 | 0.0201 | 0.0481 | 0.0138 | 0.0356 | 0.0009 | 0.0017 | 0.0005 |  | 0.001 | 0.0033 | 0.0023 | 0.0009 | 0.0032 | [6 empty] | 0.377 | RHI DELTEK D99 |  | RHI JUSTAL DS1015
647 | 12003524 | 24.05.2020 | 163,296 | Арм500 | ГОСТ 34028-2016 | 1 | 180x180 | Открытая |  | 164,596 | 1,8 | 0,4 | 164.196 |  |  | 4 | 1576 | 2 | 1666 | 9786 | 1657 | 10349 | 9971 | 1666 | 200 | 7 | 2 | 2155 | 9 | 320 | 350 | 110 | [7 empty] | B 789/BC | 0,08 | 21:10:00 | 1544 | 21:10:00 | 1549 | 21:29:00 | 0.1856 | 0.1961 | 0.9795 | 0.0015 | 0.0199 | 0.0392 | 0.0123 | 0.0469 | 0.0009 | 0.0011 | 0.0006 | 0.0003 | 0.001 | 0.0035 | 0.0021 | 0.0012 | 0.0033 | [6 empty] | 0.362 | RHI DELTEK D99 |  | RHI JUSTAL DS1015
649 | 12003526 | 24.05.2020 | 157,248 | Арм500 | ГОСТ 34028-2016 | 3 | 180x180 | Открытая |  | 157,648 | 1,8 | 0,4 | 157.248 |  |  | 12 | 1571 | 2 | 1717 | 9838 | 1711 | 10403 | 10026 | 1720 | 200 | 7 | 2 | 2155 | 9 | 320 | 350 | 110 | [7 empty] | B 789/BC | 0,01 | 20:40:00 | 1548 | 20:40:00 | 1543 | 22:51:17 | 0.199 | 0.1922 | 0.9955 | 0.0054 | 0.0193 | 0.0475 | 0.0159 | 0.0324 | 0.0009 | 0.0011 | 0.0006 |  | 0.001 | 0.0036 | 0.0023 | 0.0013 | 0.0039 | [6 empty] | 0.379 | RHI DELTEK D99 |  | RHI JUSTAL DS1015
656 | 12003533 | 25.05.2020 | 166,32 | Арм500 | ГОСТ 34028-2016 | 10 | 180x180 | Открытая |  | 166,72 | 1,8 | 0,4 | 166.32 |  |  | 11 | 1572 | 2 | 1908 | 10025 | 1899 | 10594 | 10210 | 1914 | 200 | 7 | 2 | 2155 | 9 | 320 | 350 | 110 | [7 empty] | B 789/BC | 0,01 | 3:35:00 | 1548 | 3:35:00 | 1549 | 3:48:40 | 0.1941 | 0.1872 | 1.0234 | 0.0069 | 0.0188 | 0.0452 | 0.0196 | 0.0336 | 0.001 | 0.0012 | 0.0006 |  | 0.001 | 0.0037 | 0.0022 | 0.0008 | 0.0039 | [6 empty] | 0.378 | RHI DELTEK D99 |  | RHI JUSTAL DS1015
658 | 12003535 | 25.05.2020 | 157,223 | Арм500 | ГОСТ 34028-2016 | 12 | 180x180 | Открытая |  | 157,623 | 1,8 | 0,4 | 157.223 |  |  | 2 | 1571 | 2 | 1962 | 10083 | 1956 | 10651 | 10246 | 1974 | 200 | 10 | 2 | 2155 | 9 | 320 | 350 | 110 | [7 empty] | B 789/BC | 0,01 | 5:00:00 | 1544 | 5:00:00 | 1543 | 5:15:25 | 0.1943 | 0.1931 | 1.0155 | 0.0038 | 0.016 | 0.0382 | 0.0143 | 0.0311 | 0.0009 | 0.0011 | 0.0006 |  | 0.0011 | 0.0036 | 0.0023 | 0.0009 | 0.0039 | [6 empty] | 0.375 | RHI DELTEK D99 |  | RHI JUSTAL DS1015 |  | Закрыли ручей №5 (ромб).
665 | 12003542 | 25.05.2020 | 166,32 | Арм500 | ГОСТ 34028-2016 | 19 | 180x180 | Открытая |  | 166,87 | 1,8 | 0,4 | 166.47 |  |  | 9 | 1568 | 2 | 2167 | 10285 | 2164 | 10856 | 10373 | 2186 | 200 | 7 | 2 | 2155 | 9 | 290 | 350 | 130 | [7 empty] | B 789/BC | 0,01 | 10:25:00 | 1544 | 10:25:00 | 1544 | 10:28:19 | 0.1971 | 0.1934 | 1.2939 | 0.0021 | 0.0246 | 0.055 | 0.0153 | 0.0323 | 0.0014 | 0.0021 | 0.0007 |  | 0.0012 | 0.0046 | 0.0036 | 0.0011 | 0.0051 | [6 empty] | 0.428 | RHI DELTEK D99 |  | RHI JUSTAL DS1015 |  | 10:35 запуск 5-го ручья
667 | 12003544 | 25.05.2020 | 166,32 | Арм500 | ГОСТ 34028-2016 | 21 | 180x180 | Открытая |  | 166,72 | 1,8 | 0,4 | 166.32 |  |  | 4 | 1563 | 2 | 2225 | 10342 | 2222 | 10914 | 10416 | 2243 | 200 | 7 | 2 | 2155 | 9 | 278 | 338 | 106 | [7 empty] | B 789/BC | 0,01 | 12:00:00 | 1540 | 12:00:00 | 1539 | 12:03:10 | 0.195 | 0.2056 | 1.2988 | 0.0024 | 0.0155 | 0.0609 | 0.0184 | 0.0349 | 0.0011 | 0.002 | 0.0007 |  | 0.0011 | 0.0045 | 0.0026 | 0.0008 | 0.0068 | [6 empty] | 0.428 | RHI DELTEK D99 |  | RHI JUSTAL DS1015
672 | 12003549 | 25.05.2020 | 165,9 | Ст4сп | Контракт | 4 | 150x150 | Открытая |  | 166,3 | 1,8 | 0,4 | 165.9 |  |  | 1 | 1578 | 6 | 6036 | 6568 | 6295 | 6476 | 5769 | 6512 | 165 | 13 | 3 | 1950 | 9 | 360 | 450 | 200 | [7 empty] | B 789/BC | 0,01 | 17:50:00 | 1545 | 17:50:00 | 1543 | 17:55:36 | 0.1846 | 0.1915 | 0.7038 | 0.0036 | 0.0171 | 0.0501 | 0.0147 | 0.0276 | 0.0016 | 0.0011 | 0.0005 |  | 0.0009 | 0.0026 | 0.0026 | 0.0011 | 0.0059 | [6 empty] | 0.315 | RHI DELTEK D99 |  | RHI JUSTAL DS1015
674 | 12003551 | 25.05.2020 | 161,7 | Ст4сп | Контракт | 6 | 150x150 | Открытая |  | 162,1 | 1,8 | 0,4 | 161.7 |  |  | 2 | 1570 | 6 | 6093 | 6625 | 6350 | 6531 | 5824 | 6565 | 165 | 12 | 3 | 1950 | 9 | 360 | 450 | 190 | [7 empty] | B 789/BC | 0,01 | 19:20:00 | 1539 | 19:20:00 | 1540 | 19:27:02 | 0.1914 | 0.1862 | 0.6982 | 0.0015 | 0.0136 | 0.0549 | 0.0141 | 0.0337 | 0.0009 | 0.0012 | 0.0005 |  | 0.0009 | 0.0026 | 0.003 | 0.0008 | 0.0065 | [6 empty] | 0.323 | RHI DELTEK D99 |  | RHI JUSTAL DS1015 |  | Прожиг шибера
729 | 12003606 | 27.05.2020 | 166,32 | Арм500 | ГОСТ 34028-2016 | 7 | 180x180 | Открытая |  | 166,72 | 1,8 | 0,4 | 166.32 |  |  | 4 | 1564 | 4 | 2442 | 6153 | 2445 | 6038 | 196 | 190 | 190 | 7 | 2 | 2155 | 9 | 300 | 320 | 110 | [9 empty] | 22:08:00 | 1535 | 22:08:00 | 1531 | 22:16:59 | 0.2035 | 0.2092 | 1.3217 | 0.0048 | 0.0201 | 0.0432 | 0.0222 | 0.0287 | 0.0012 | 0.0012 | 0.0007 |  | 0.0011 | 0.003 | 0.0025 | 0.0012 | 0.0047 | [6 empty] | 0.437 | RHI DELTEK D99 |  | RHI JUSTAL DS1015
741 | 12003618 | 28.05.2020 | 166,32 | Арм500 | ГОСТ 34028-2016 | 19 | 180x180 | Открытая |  | 166,72 | 1,8 | 0,4 | 166.32 |  |  | 9 | 1562 | 4 | 2766 | 6477 | 2784 | 6374 | 523 | 517 | 190 | 7 | 2 | 2155 | 9 | 300 | 320 | 110 | [9 empty] | 7:00:00 | 1539 | 7:00:00 | 1535 | 7:20:22 | 0.1957 | 0.2123 | 1.3146 | 0.0043 | 0.0169 | 0.0484 | 0.0235 | 0.0384 | 0.0009 | 0.0014 | 0.0008 |  | 0.0011 | 0.0028 | 0.0024 | 0.0013 | 0.0039 | [6 empty] | 0.429 | RHI DELTEK D99 |  | RHI JUSTAL DS1015
742 | 12003619 | 28.05.2020 | 169,344 | Арм500 | ГОСТ 34028-2016 | 20 | 180x180 | Открытая |  | 169,744 | 1,8 | 0,4 | 169.344 |  |  | 6 | 1561 | 4 | 2793 | 6504 | 2811 | 6404 | 550 | 547 | 190 | 7 | 2 | 2155 | 9 | 300 | 320 | 110 | [7 empty] | B 789/BC | 0,01 | 7:46:00 | 1539 | 7:46:00 | 1537 | 8:00:23 | 0.1914 | 0.2085 | 1.3101 | 0.0029 | 0.0175 | 0.0448 | 0.0218 | 0.0349 | 0.001 | 0.0016 | 0.0009 |  | 0.0013 | 0.0449 | 0.0032 | 0.001 | 0.0023 | [6 empty] | 0.432 | RHI DELTEK D99 |  | RHI JUSTAL DS1015
743 | 12003620 | 28.05.2020 | 166,32 | Арм500 | ГОСТ 34028-2016 | 21 | 180x180 | Открытая |  | 166,72 | 1,8 | 0,4 | 166.32 |  |  | 11 | 1567 | 4 | 2820 | 6531 | 2841 | 6431 | 577 | 574 | 190 | 7 | 2 | 2155 | 9 | 300 | 320 | 110 | [7 empty] | B 789/BC | 0,01 | 8:31:00 | 1540 | 8:31:00 | 1542 | 8:53:26 | 0.1857 | 0.1491 | 0.5554 | 0.0034 | 0.0214 | 0.0413 | 0.0257 | 0.0321 | 0.0009 | 0.0014 | 0.0006 |  | 0.0009 | 0.0029 | 0.0023 | 0.0009 | 0.0028 | [6 empty] | 0.291 | RHI DELTEK D99 |  | RHI JUSTAL DS1015
754 | 12003631 | 28.05.2020 | 160,272 | Арм500 | ГОСТ 34028-2016 | 32 | 180x180 | Открытая |  | 160,672 | 1,8 | 0,4 | 160.272 |  |  | 6 | 1565 | 4 | 3113 | 6827 | 3146 | 6736 | 870 | 876 | 200 | 7 | 2 | 2155 | 9 | 320 | 350 | 110 | [7 empty] | B 789/BC | 0,01 | 16:24:00 | 1544 | 16:24:00 | 1541 | 16:38:58 | 0.199 | 0.1331 | 0.529 | 0.0029 | 0.0216 | 0.0488 | 0.0294 | 0.0351 | 0.0013 | 0.0023 | 0.0005 |  | 0.0007 | 0.0008 | 0.0025 | 0.0003 | 0.0041 | [6 empty] | 0.302 | RHI DELTEK D99 |  | RHI JUSTAL DS1015
755 | 12003632 | 28.05.2020 | 166,32 | Арм500 | ГОСТ 34028-2016 | 33 | 180x180 | Открытая |  | 166,72 | 1,8 | 0,4 | 166.32 |  |  | 1 | 1591 | 4 | 3141 | 6855 | 3174 | 6764 | 898 | 907 | 200 | 7 | 2 | 2155 | 9 | 320 | 350 | 110 | [7 empty] | B 789/BC | 0,01 | 17:08:00 | 1542 | 17:08:00 | 1541 | 17:24:45 | 0.1852 | 0.1369 | 0.5059 | 0.0025 | 0.026 | 0.0421 | 0.0199 | 0.0269 | 0.0009 | 0.0013 | 0.0005 |  | 0.0007 | 0.001 | 0.0019 | 0.0003 | 0.0024 | [6 empty] | 0.282 | RHI DELTEK D99 |  | RHI JUSTAL DS1015
756 | 12003633 | 28.05.2020 | 166,32 | Арм500 | ГОСТ 34028-2016 | 34 | 180x180 | Открытая |  | 166,72 | 1,8 | 0,4 | 166.32 |  |  | 7 | 1566 | 4 | 3168 | 6882 | 3204 | 6791 | 925 | 934 | 200 | 7 | 2 | 2155 | 9 | 320 | 350 | 110 | [7 empty] | B 789/BC | 0,01 | 17:52:00 | 1544 | 17:52:00 | 1542 | 18:07:56 | 0.1899 | 0.1409 | 0.5128 | 0.0028 | 0.0218 | 0.0499 | 0.023 | 0.0288 | 0.0011 | 0.0013 | 0.0005 |  | 0.0007 | 0.0009 | 0.0025 | 0.0003 | 0.003 | [6 empty] | 0.289 | RHI DELTEK D99 |  | RHI JUSTAL DS1015
757 | 12003634 | 28.05.2020 | 154,224 | Арм500 | ГОСТ 34028-2016 | 35 | 180x180 | Открытая |  | 154,624 | 1,8 | 0,4 | 154.224 |  |  | 9 | 1563 | 4 | 3192 | 6909 | 3228 | 6818 | 952 | 958 | 200 | 7 | 2 | 2155 | 9 | 320 | 350 | 110 | [7 empty] | B 789/BC | 0,01 | 18:37:00 | 1541 | 18:37:00 | 1542 | 18:55:15 | 0.1937 | 0.1364 | 0.5119 | 0.0046 | 0.0199 | 0.0425 | 0.0232 | 0.0331 | 0.0008 | 0.0012 | 0.0005 |  | 0.0006 | 0.0009 | 0.0017 | 0.0003 | 0.0031 | [6 empty] | 0.292 | RHI DELTEK D99 |  | RHI JUSTAL DS1015
765 | 12003642 | 29.05.2020 | 166,32 | Арм500 | ГОСТ 34028-2016 | 43 | 180x180 | Открытая |  | 166,72 | 1,8 | 0,4 | 166.32 |  |  | 1 | 1566 | 4 | 3413 | 7124 | 3449 | 7042 | 1170 | 1179 | 200 | 7 | 2 | 2155 | 9 | 320 | 350 | 110 | [7 empty] | B 789/BC | 0,01 | 0:25:00 | 1538 | 0:25:00 | 1541 | 0:38:45 | 0.1922 | 0.154 | 0.5042 | 0.0043 | 0.0214 | 0.0392 | 0.0204 | 0.0274 | 0.001 | 0.0012 | 0.0005 |  | 0.0007 | 0.0005 | 0.0018 | 0.0005 | 0.0035 | [6 empty] | 0.288 | RHI DELTEK D99 |  | RHI JUSTAL DS1015
605 | 12003482 | 23.05.2020 | 154,224 | Арм500 | ГОСТ 34028-2016 | 14 | 180x180 | Открытая |  | 156,424 | 1,8 | 0,4 | 156.024 |  |  | 12 | 1567 | 7 | 396 | 9052 | 387 | 9158 | 8792 | 393 | 180 | 7 | 2 | 2155 | 9 | 290 | 350 | 110 | [7 empty] | B 789/BC | 0,01 | 9:05:00 | 1543 | 9:05:00 | 1542 | 9:16:44 | 0.1864 | 0.172 | 0.9918 | 0.0033 | 0.0173 | 0.0554 | 0.0146 | 0.036 | 0.001 | 0.0015 | 0.0006 |  | 0.0009 | 0.0037 | 0.003 | 0.0009 | 0.0034 | [6 empty] | 0.367 | RHI DELTEK D99 |  | RHI JUSTAL DS1015 |  | 9:22 выбило ТПМ нижний ролик 4 ручей
607 | 12003484 | 23.05.2020 | 172,368 | Арм500 | ГОСТ 34028-2016 | 16 | 180x180 | Открытая |  | 172,918 | 1,8 | 0,4 | 172.518 |  |  | 9 | 1570 | 7 | 462 | 9115 | 447 | 9173 | 8855 | 459 | 180 | 7 | 2 | 2155 | 9 | 290 | 350 | 110 | [7 empty] | B 789/BC | 0,01 | 10:45:00 | 1546 | 10:45:00 | 1544 | 11:13:30 | 0.2032 | 0.181 | 0.9977 | 0.0054 | 0.0221 | 0.0337 | 0.0056 | 0.0129 | 0.0005 | 0.0002 | 0.0006 |  | 0.001 | 0.0033 | 0.0021 | 0.0008 | 0.0047 | [6 empty] | 0.378 | RHI DELTEK D99 |  | RHI JUSTAL DS1015 |  | 11:07 запуск 4 ручья
614 | 12003491 | 23.05.2020 | 166,32 | Арм500 | ГОСТ 34028-2016 | 23 | 180x180 | Открытая |  | 166,72 | 1,8 | 0,4 | 166.32 |  |  | 2 | 1564 | 7 | 650 | 9309 | 641 | 9369 | 9049 | 659 | 180 | 7 | 2 | 2155 | 9 | 290 | 350 | 110 | [7 empty] | B 789/BC | 0,01 | 16:05:00 | 1546 | 16:05:00 | 1544 | 16:34:22 | 0.2165 | 0.1693 | 0.984 | 0.0061 | 0.0183 | 0.0484 | 0.0157 | 0.0332 | 0.001 | 0.0026 | 0.0006 |  | 0.001 | 0.0031 | 0.0026 | 0.0008 | 0.0038 | [6 empty] | 0.395 | RHI DELTEK D99 |  | RHI JUSTAL DS1015
616 | 12003493 | 23.05.2020 | 175,392 | Арм500 | ГОСТ 34028-2016 | 25 | 180x180 | Открытая |  | 175,792 | 1,8 | 0,4 | 175.392 |  |  | 4 | 1565 | 7 | 710 | 9363 | 698 | 9421 | 9103 | 716 | 180 | 7 | 2 | 2155 | 9 | 290 | 350 | 110 | [7 empty] | B 789/BC | 0,02 | 17:40:00 | 1545 | 17:40:00 | 1544 | 17:58:09 | 0.1966 | 0.1791 | 0.9956 | 0.0086 | 0.0162 | 0.042 | 0.018 | 0.031 | 0.001 | 0.0017 | 0.0006 | 0.0001 | 0.001 | 0.0032 | 0.0022 | 0.0008 | 0.004 | [6 empty] | 0.375 | RHI DELTEK D99 |  | RHI JUSTAL DS1015
623 | 12003500 | 23.05.2020 | 160,272 | Арм500 | ГОСТ 34028-2016 | 2 | 180x180 | Открытая |  | 160,672 | 1,8 | 0,4 | 160.272 |  |  | 6 | 1575 | 1 | 907 | 9554 | 894 | 9590 | 9294 | 913 | 200 | 7 | 2 | 2155 | 9 | 310 | 330 | 110 | [9 empty] | 23:51:00 | 1546 | 23:51:00 | 1547 | 0:05:21 | 0.1983 | 0.1795 | 0.9971 | 0.0019 | 0.0156 | 0.0477 | 0.0187 | 0.035 | 0.0019 | 0.0031 | 0.0006 |  | 0.001 | 0.0034 | 0.0024 | 0.001 | 0.0031 | [6 empty] | 0.379 | RHI DELTEK D99 |  | RHI JUSTAL DS1015
625 | 12003502 | 24.05.2020 | 154,224 | Арм500 | ГОСТ 34028-2016 | 4 | 180x180 | Открытая |  | 154,624 | 1,8 | 0,4 | 154.224 |  |  | 4 | 1572 | 1 | 961 | 9605 | 946 | 9644 | 9348 | 964 | 200 | 7 | 2 | 2155 | 9 | 310 | 330 | 110 | [9 empty] | 1:16:00 | 1542 | 1:16:00 | 1538 | 1:28:05 | 0.1887 | 0.1742 | 1.0299 | 0.003 | 0.0121 | 0.0378 | 0.0245 | 0.0304 | 0.0012 | 0.0032 | 0.0005 |  | 0.0009 | 0.0034 | 0.0023 | 0.001 | 0.0038 | [6 empty] | 0.373 | RHI DELTEK D99 |  | RHI JUSTAL DS1015
630 | 12003507 | 24.05.2020 | 157,248 | Арм500 | ГОСТ 34028-2016 | 9 | 180x180 | Открытая |  | 157,648 | 1,8 | 0,4 | 157.248 |  |  | 2 | 1571 | 1 | 1103 | 9738 | 1088 | 9783 | 9478 | 1100 | 200 | 7 | 2 | 2155 | 9 | 310 | 330 | 110 | [9 empty] | 5:06:00 | 1547 | 5:06:00 | 1545 | 5:20:18 | 0.1885 | 0.1881 | 1.0087 | 0.0016 | 0.0172 | 0.0413 | 0.0147 | 0.0317 | 0.0013 | 0.0016 | 0.0005 |  | 0.0011 | 0.0035 | 0.0025 | 0.001 | 0.0032 | [6 empty] | 0.369 | RHI DELTEK D99 |  | RHI JUSTAL DS1015
632 | 12003509 | 24.05.2020 | 172,368 | Арм500 | ГОСТ 34028-2016 | 11 | 180x180 | Открытая |  | 172,768 | 1,8 | 0,4 | 172.368 |  |  | 9 | 1579 | 1 | 1182 |  | 1163 | 9859 |  | 1176 | 200 | 7 | 2 | 2155 | 9 | 320 | 350 | 110 | [7 empty] | B 789/BC | 0,01 | 6:43:00 | 1550 | 6:43:00 | 1549 | 7:01:52 | 0.1893 | 0.1634 | 0.987 | 0.0017 | 0.0239 | 0.0371 | 0.0136 | 0.0294 | 0.0008 | 0.0012 | 0.0005 |  | 0.0009 | 0.0037 | 0.0024 | 0.0018 | 0.0028 | [6 empty] | 0.365 | RHI DELTEK D99 |  | RHI JUSTAL DS1015 |  | Затягивание металлопровода пром.ковша и снижение скорости разливки на 0,5м/мин.
639 | 12003516 | 24.05.2020 | 166,32 | Арм500 | ГОСТ 34028-2016 | 18 | 180x180 | Открытая |  | 166,72 | 1,8 | 0,4 | 166.32 |  |  | 6 | 1572 | 1 | 1412 |  | 1396 | 10089 | 9720 | 1409 | 200 | 7 | 2 | 2155 | 9 | 320 | 350 | 110 | [7 empty] | B 789/BC | 0,02 | 13:19:00 | 1542 | 13:19:00 | 1544 | 13:39:18 | 0.2021 | 0.2064 | 0.9985 | 0.0015 | 0.0162 | 0.0441 | 0.0137 | 0.0475 | 0.0009 | 0.0016 | 0.0005 | 0.0002 | 0.0012 | 0.0036 | 0.0028 | 0.0014 | 0.0047 | [6 empty] | 0.382 | RHI DELTEK D99 |  | RHI JUSTAL DS1015
831 | 12003708 | 31.05.2020 | 163,296 | Арм500 | ГОСТ 34028-2016 | 26 | 180x180 | Открытая |  | 163,696 | 1,8 | 0,4 | 163.296 |  |  | 5 | 1566 | 7 | 5266 | 8927 | 5326 | 8907 | 2981 | 546 | 190 | 7 | 2 | 2155 | 9 | 320 | 340 | 120 | [7 empty] | B 789/BC | 0,02 | 5:11:00 | 1544 | 5:11:00 | 1541 | 5:19:37 | 0.2008 | 0.1504 | 0.5069 | 0.0087 | 0.0174 | 0.0409 | 0.0225 | 0.0271 | 0.0008 | 0.0019 | 0.0003 |  | 0.0006 | 0.0007 | 0.0018 | 0.0009 | 0.0049 | [6 empty] | 0.297 | RHI DELTEK D99 |  | RHI JUSTAL DS1015
832 | 12003709 | 31.05.2020 | 166,32 | Арм500 | ГОСТ 34028-2016 | 27 | 180x180 | Открытая |  | 166,72 | 1,8 | 0,4 | 166.32 |  |  | 4 | 1564 | 7 | 5293 | 8954 | 5353 | 8938 | 3009 | 573 | 190 | 7 | 2 | 2155 | 9 | 320 | 340 | 120 | [7 empty] | B 789/BC | 0,01 | 5:55:00 | 1543 | 5:55:00 | 1542 | 6:06:41 | 0.1895 | 0.143 | 0.5006 | 0.0047 | 0.0181 | 0.0429 | 0.0261 | 0.0386 | 0.0007 | 0.0033 | 0.0002 |  | 0.0007 | 0.0005 | 0.002 | 0.0002 | 0.0044 | [6 empty] | 0.287 | RHI DELTEK D99 |  | RHI JUSTAL DS1015
839 | 12003716 | 31.05.2020 | 172,368 | Арм500 | ГОСТ 34028-2016 | 34 | 180x180 | Открытая |  | 172,768 | 1,8 | 0,4 | 172.368 |  |  | 12 | 1565 | 7 | 5493 | 9153 | 5559 | 9140 | 3205 | 736 | 200 | 7 | 2 | 2155 | 9 | 320 | 350 | 110 | [7 empty] | B 789/BC | 0,01 | 11:05:00 | 1543 | 11:05:00 | 1541 | 12:56:12 | 0.2114 | 0.1449 | 0.513 | 0.004 | 0.0176 | 0.0353 | 0.0095 | 0.014 | 0.0002 | 0.0001 | 0.0003 |  | 0.0006 | 0.001 | 0.0021 | 0.0008 | 0.005 | [6 empty] | 0.306 | RHI DELTEK D99 |  | RHI JUSTAL DS1015
840 | 12003717 | 31.05.2020 | 160,272 | Арм500 | ГОСТ 34028-2016 | 35 | 180x180 | Открытая |  | 160,672 | 1,8 | 0,4 | 160.272 |  |  | 7 | 1565 | 7 | 5520 | 9180 | 5586 | 9170 | 3232 | 757 | 200 | 7 | 2 | 2155 | 9 | 320 | 350 | 110 | [7 empty] | B 789/BC | 0,01 | 11:55:00 | 1542 | 11:55:00 | 1542 | 12:57:44 | 0.1983 | 0.1544 | 0.5042 | 0.0048 | 0.0113 | 0.035 | 0.0112 | 0.0132 | 0.0002 | 0.0002 | 0.0002 |  | 0.0006 | 0.0007 | 0.0019 | 0.0011 | 0.0061 | [6 empty] | 0.291 | RHI DELTEK D99 |  | RHI JUSTAL DS1015
841 | 12003718 | 31.05.2020 | 160,272 | Арм500 | ГОСТ 34028-2016 | 36 | 180x180 | Открытая |  | 160,672 | 1,8 | 0,4 | 160.272 |  |  | 5 | 1565 | 7 | 5547 | 9208 | 5613 | 9197 | 3259 | 782 | 200 | 7 | 2 | 2155 | 9 | 320 | 350 | 110 | [7 empty] | B 789/BC | 0,01 | 12:35:00 | 1541 | 12:35:00 | 1542 | 12:52:59 | 0.1897 | 0.1578 | 0.5101 | 0.0081 | 0.016 | 0.0343 | 0.0097 | 0.0134 | 0.0002 | 0.0001 | 0.0002 |  | 0.0006 | 0.001 | 0.0018 | 0.001 | 0.0048 | [6 empty] | 0.283 | RHI DELTEK D99 |  | RHI JUSTAL DS1015
842 | 12003719 | 31.05.2020 | 169,344 | Арм500 | ГОСТ 34028-2016 | 37 | 180x180 | Открытая |  | 169,744 | 1,8 | 0,4 | 169.344 |  |  | 11 | 1567 | 7 | 5577 | 9235 | 5643 | 9228 | 3286 | 806 | 200 | 7 | 2 | 2155 | 9 | 320 | 350 | 110 | [7 empty] | B 789/BC | 0,01 | 13:20:00 | 1546 | 13:20:00 | 1547 | 13:44:06 | 0.1944 | 0.1586 | 0.5105 | 0.0024 | 0.0165 | 0.0367 | 0.0112 | 0.014 | 0.0002 | 0.0002 | 0.0002 |  | 0.0006 | 0.0009 | 0.0022 | 0.0008 | 0.0045 | [6 empty] | 0.289 | RHI DELTEK D99 |  | RHI JUSTAL DS1015
853 | 12003730 | 31.05.2020 | 163,296 | Арм500 | ГОСТ 34028-2016 | 8 | 180x180 | Открытая |  | 163,696 | 1,8 | 0,4 | 163.296 |  |  | 11 | 1569 | 1 | 5880 | 218 | 5949 | 218 | 3589 | 1090 | 180 | 13 | 2 | 2155 | 9 | 320 | 350 | 120 | [7 empty] | B 789/BC | 0,01 | 23:17:00 | 1544 | 23:17:00 | 1544 | 23:02:07 | 0.1939 | 0.1587 | 0.5086 | 0.0133 | 0.0206 | 0.0626 | 0.0316 | 0.0307 | 0.0007 | 0.0014 | 0.0003 |  | 0.0006 | 0.0018 | 0.0016 | 0.0009 | 0.0047 | [6 empty] | 0.296 | RHI DELTEK D99 |  | RHI JUSTAL DS1015
681 | 12003558 | 26.05.2020 | 168 | Ст4сп | Контракт | 13 | 150x150 | Открытая |  | 168,4 | 1,8 | 0,4 | 168 |  |  | 6 | 1567 | 6 | 6288 | 6818 | 6545 | 6724 | 6017 | 6756 | 165 | 12 | 3 | 1950 | 9 | 360 | 450 | 190 | [7 empty] | B 789/BC | 0,01 | 0:31:00 | 1541 | 0:31:00 | 1540 | 0:50:46 | 0.1924 | 0.1842 | 0.7085 | 0.0012 | 0.0143 | 0.0297 | 0.0053 | 0.0127 | 0.0003 | 0.0004 | 0.0004 |  | 0.0009 | 0.0024 | 0.0035 | 0.0008 | 0.004 | [6 empty] | 0.318 | RHI DELTEK D99 |  | RHI JUSTAL DS1015
683 | 12003560 | 26.05.2020 | 165,9 | Ст4сп | Контракт | 15 | 150x150 | Открытая |  | 166,3 | 1,8 | 0,4 | 165.9 |  |  | 4 | 1561 | 6 | 6343 | 6873 | 6602 | 6781 | 6072 | 6810 | 165 | 12 | 3 | 1950 | 9 | 360 | 450 | 190 | [7 empty] | B 789/BC | 0,01 | 2:00:00 | 1538 | 2:00:00 | 1538 | 2:22:23 | 0.1941 | 0.1923 | 0.6952 | 0.0018 | 0.0104 | 0.0267 | 0.005 | 0.0136 | 0.0004 | 0.0004 | 0.0005 |  | 0.0009 | 0.0022 | 0.0019 | 0.0002 | 0.0046 | [6 empty] | 0.317 | RHI DELTEK D99 |  | RHI JUSTAL DS1015 |  | Прожиг шибера
690 | 12003567 | 26.05.2020 | 168 | Ст4сп | Контракт | 22 | 150x150 | Открытая |  | 168,4 | 1,8 | 0,4 | 168 |  |  | 9 | 1563 | 6 | 6536 | 7066 | 6799 | 6976 | 6263 | 7002 | 165 | 12 | 3 | 1950 | 9 | 360 | 430 | 190 | [9 empty] | 7:08:00 | 1540 | 7:08:00 | 1539 | 7:31:17 | 0.2009 | 0.1923 | 0.7099 | 0.0028 | 0.01 | 0.0236 | 0.0042 | 0.013 | 0.0004 | 0.0004 | 0.0005 |  | 0.0009 | 0.0026 | 0.0024 | 0.0003 | 0.0044 | [6 empty] | 0.326 | RHI DELTEK D99 |  | RHI JUSTAL DS1015
692 | 12003569 | 26.05.2020 | 165,9 | Ст4сп | Контракт | 24 | 150x150 | Открытая |  | 166,3 | 1,8 | 0,4 | 165.9 |  |  | 6 | 1562 | 6 | 6589 | 7121 | 6856 | 7029 | 6317 | 7054 | 165 | 12 | 3 | 1950 | 9 | 350 | 420 | 190 | [9 empty] | 8:36:00 | 1532 | 8:36:00 | 1536 | 8:56:38 | 0.1894 | 0.1928 | 0.6967 | 0.0026 | 0.0136 | 0.041 | 0.0367 | 0.0359 | 0.0007 | 0.0146 | 0.0005 |  | 0.0008 | 0.0025 | 0.0028 | 0.0005 | 0.0049 | [6 empty] | 0.322 | RHI DELTEK D99 |  | RHI JUSTAL DS1015
697 | 12003574 | 26.05.2020 | 163,8 | Ст4сп | Контракт | 29 | 150x150 | Открытая |  | 164,2 | 1,8 | 0,4 | 163.8 |  |  | 6 | 1564 | 6 | 6725 | 7255 | 6993 | 7161 | 6454 | 7188 | 165 | 12 | 3 | 1950 | 9 | 350 | 420 | 190 | [9 empty] | 12:09:00 | 1541 | 12:09:00 | 1538 | 12:21:20 | 0.1915 | 0.1787 | 0.7208 | 0.0071 | 0.0125 | 0.0373 | 0.0201 | 0.0316 | 0.001 | 0.0045 | 0.0006 |  | 0.0008 | 0.0028 | 0.0024 | 0.0008 | 0.0054 | [6 empty] | 0.324 | RHI DELTEK D99 |  | RHI JUSTAL DS1015
699 | 12003576 | 26.05.2020 | 163,8 | Ст4сп | Контракт | 31 | 150x150 | Открытая |  | 164,2 | 1,8 | 0,4 | 163.8 |  |  | 4 | 1566 | 6 | 6780 | 7310 | 7049 | 7216 | 6508 | 7243 | 165 | 12 | 3 | 1950 | 9 | 350 | 420 | 190 | [9 empty] | 13:34:00 | 1543 | 13:34:00 | 1541 | 13:42:54 | 0.1855 | 0.1809 | 0.6938 | 0.0077 | 0.0178 | 0.0418 | 0.0228 | 0.03 | 0.0009 | 0.0059 | 0.0006 |  | 0.0008 | 0.0029 | 0.0022 | 0.0005 | 0.0032 | [6 empty] | 0.315 | RHI DELTEK D99 |  | RHI JUSTAL DS1015
706 | 12003583 | 26.05.2020 | 157,5 | Ст4сп | Контракт | 38 | 150x150 | Открытая |  | 157,9 | 1,8 | 0,4 | 157.5 |  |  | 11 | 1565 | 6 | 6973 | 7503 | 7243 | 7413 | 6700 | 7434 | 165 | 12 | 3 | 1950 | 9 | 350 | 420 | 190 | [9 empty] | 18:44:00 | 1537 | 18:44:00 | 1542 | 18:59:02 | 0.1931 | 0.1692 | 0.6925 | 0.0021 | 0.0055 | 0.0225 | 0.0047 | 0.0129 | 0.0003 | 0.0004 | 0.0005 |  | 0.0007 | 0.0021 | 0.002 | 0.0004 | 0.005 | [6 empty] | 0.315 | RHI DELTEK D99 |  | RHI JUSTAL DS1015
708 | 12003585 | 26.05.2020 | 163,8 | Ст4сп | Контракт | 40 | 150x150 | Открытая |  | 164,2 | 1,8 | 0,4 | 163.8 |  |  | 9 | 1567 | 6 | 7028 | 7557 | 7299 | 7470 | 6752 | 7491 | 165 | 10 | 3 | 1950 | 9 | 350 | 430 | 190 | [7 empty] | B 789/BC | 0,01 | 20:15:00 | 1543 | 20:15:00 | 1541 | 20:17:43 | 0.1881 | 0.1792 | 0.7041 | 0.0018 | 0.0108 | 0.0398 | 0.0212 | 0.0317 | 0.001 | 0.0034 | 0.0003 |  | 0.0007 | 0.002 | 0.0018 | 0.0013 | 0.0055 | [6 empty] | 0.318 | RHI DELTEK D99 |  | RHI JUSTAL DS1015
715 | 12003592 | 27.05.2020 | 168 | Ст4сп | Контракт | 47 | 150x150 | Открытая |  | 168,4 | 1,8 | 0,4 | 168 |  |  | 6 | 1564 | 6 | 7221 | 7746 | 7497 | 7665 | 6941 | 7686 | 165 | 10 | 3 | 1950 | 9 | 350 | 430 | 190 | [7 empty] | B 789/BC | 0,02 | 1:25:00 | 1540 | 1:25:00 | 1538 | 1:27:20 | 0.1888 | 0.1838 | 0.7077 | 0.0076 | 0.0145 | 0.0448 | 0.013 | 0.0269 | 0.0008 | 0.0014 | 0.0002 |  | 0.0008 | 0.0022 | 0.0018 | 0.0008 | 0.0055 | [6 empty] | 0.319 | RHI DELTEK D99 |  | RHI JUSTAL DS1015
766 | 12003643 | 29.05.2020 | 169,344 | Арм500 | ГОСТ 34028-2016 | 44 | 180x180 | Открытая |  | 169,744 | 1,8 | 0,4 | 169.344 |  |  | 7 | 1568 | 4 | 3440 | 7151 | 3479 | 7069 | 1179 | 1209 | 200 | 7 | 2 | 2155 | 9 | 320 | 350 | 110 | [7 empty] | B 789/BC | 0,01 | 1:10:00 | 1547 | 1:10:00 | 1545 | 1:35:39 | 0.1978 | 0.1579 | 0.507 | 0.0034 | 0.0223 | 0.0404 | 0.0196 | 0.0275 | 0.0011 | 0.0011 | 0.0005 |  | 0.0007 | 0.0006 | 0.0021 | 0.0008 | 0.0025 | [6 empty] | 0.294 | RHI DELTEK D99 |  | RHI JUSTAL DS1015
767 | 12003644 | 29.05.2020 | 160,272 | Арм500 | ГОСТ 34028-2016 | 45 | 180x180 | Открытая |  | 160,672 | 1,8 | 0,4 | 160.272 |  |  | 9 | 1567 | 4 | 3467 | 7175 | 3506 | 7096 | 1224 | 1236 | 200 | 7 | 2 | 2155 | 9 | 320 | 350 | 110 | [7 empty] | B 789/BC | 0,01 | 1:55:00 | 1548 | 1:55:00 | 1545 | 2:16:28 | 0.2013 | 0.1599 | 0.5043 | 0.0038 | 0.0234 | 0.0375 | 0.0211 | 0.0286 | 0.0008 | 0.001 | 0.0005 |  | 0.0006 | 0.0005 | 0.0017 | 0.0007 | 0.0033 | [6 empty] | 0.296 | RHI DELTEK D99 |  | RHI JUSTAL DS1015
779 | 12003656 | 29.05.2020 | 166,32 | Арм500 | ГОСТ 34028-2016 | 5 | 180x180 | Открытая |  | 166,72 | 1,8 | 0,4 | 166.32 |  |  | 4 | 1563 | 3 | 3799 | 7498 | 3841 | 7428 | 1547 | 1568 | 190 | 7 | 2 | 2155 | 9 | 330 | 350 | 130 | [7 empty] | B 789/BC | 0,01 | 11:34:00 | 1533 | 11:34:00 | 1532 | 11:47:52 | 0.1946 | 0.2072 | 1.2845 | 0.0044 | 0.0192 | 0.048 | 0.0257 | 0.0377 | 0.001 | 0.0021 | 0.0006 |  | 0.0012 | 0.0025 | 0.0025 | 0.0008 | 0.002 | [6 empty] | 0.423 | RHI DELTEK D99 |  | RHI JUSTAL DS1015
780 | 12003657 | 29.05.2020 | 163,296 | Арм500 | ГОСТ 34028-2016 | 6 | 180x180 | Открытая |  | 163,696 | 1,8 | 0,4 | 163.296 |  |  | 1 | 1562 | 3 | 3827 | 7526 | 3869 | 7456 | 1575 | 1596 | 190 | 7 | 2 | 2155 | 9 | 320 | 350 | 130 | [7 empty] | B 789/BC | 0,01 | 12:17:00 | 1540 | 12:17:00 | 1539 | 12:19:21 | 0.1943 | 0.2083 | 1.2857 | 0.0025 | 0.0215 | 0.0579 | 0.0341 | 0.0343 | 0.001 | 0.0035 | 0.0006 |  | 0.0012 | 0.0026 | 0.0027 | 0.0009 | 0.0017 | [6 empty] | 0.426 | RHI DELTEK D99 |  | RHI JUSTAL DS1015
778 | 12003655 | 29.05.2020 | 163,296 | Арм500 | ГОСТ 34028-2016 | 4 | 180x180 | Открытая |  | 163,696 | 1,8 | 0,4 | 163.296 |  |  | 11 | 1562 | 3 | 3769 | 7471 | 3814 | 7401 | 1520 | 1541 | 190 | 7 | 2 | 2155 | 9 | 320 | 350 | 130 | [7 empty] | B 789/BC | 0,01 | 10:50:00 | 1540 | 10:50:00 | 1541 | 13:09:19 | 0.2004 | 0.2054 | 1.1234 | 0.0057 | 0.0167 | 0.0418 | 0.021 | 0.0358 | 0.001 | 0.0013 | 0.0005 |  | 0.0012 | 0.0019 | 0.0024 | 0.0007 | 0.0031 | [6 empty] | 0.4 | RHI DELTEK D99 |  | RHI JUSTAL DS1015
781 | 12003658 | 29.05.2020 | 166,32 | Арм500 | ГОСТ 34028-2016 | 7 | 180x180 | Открытая |  | 166,72 | 1,8 | 0,4 | 166.32 |  |  | 7 | 1560 | 3 | 3857 | 7553 | 3896 | 7483 | 1602 | 1623 | 190 | 7 | 2 | 2155 | 9 | 330 | 350 | 120 | [7 empty] | B 789/BC | 0,01 | 13:00:00 | 1538 | 13:00:00 | 1534 | 13:06:07 | 0.1952 | 0.203 | 1.2994 | 0.003 | 0.0205 | 0.0506 | 0.0283 | 0.0362 | 0.0009 | 0.0021 | 0.0006 |  | 0.0012 | 0.0026 | 0.0025 | 0.001 | 0.0021 | [6 empty] | 0.427 | RHI DELTEK D99 |  | RHI JUSTAL DS1015
795 | 12003672 | 29.05.2020 | 157,248 | Арм500 | ГОСТ 34028-2016 | 21 | 180x180 | Открытая |  | 157,648 | 1,8 | 0,4 | 157.248 |  |  | 1 | 1556 | 3 | 4250 | 7934 | 4283 | 7873 | 1989 | 1989 | 200 | 13 | 2 | 2155 | 9 | 320 | 350 | 110 | [7 empty] | B 789/BC | 0,01 | 23:16:00 | 1537 | 23:16:00 | 1534 | 23:36:27 | 0.191 | 0.1979 | 1.3098 | 0.0051 | 0.0158 | 0.0464 | 0.029 | 0.0368 | 0.001 | 0.0015 | 0.0006 |  | 0.0009 | 0.0027 | 0.0023 | 0.0004 | 0.0026 | [6 empty] | 0.424 | RHI DELTEK D99 |  | RHI JUSTAL DS1015
796 | 12003673 | 29.05.2020 | 175,392 | Арм500 | ГОСТ 34028-2016 | 22 | 180x180 | Открытая |  | 175,792 | 1,8 | 0,4 | 175.392 |  |  | 7 | 1557 | 3 | 4280 | 7964 | 4313 | 7903 | 2019 | 2043 | 200 | 13 | 2 | 2155 | 9 | 320 | 350 | 110 | [7 empty] | B 789/BC | 0,01 | 0:06:00 | 1533 | 0:06:00 | 1535 | 0:24:07 | 0.1957 | 0.1922 | 1.3032 | 0.0051 | 0.0153 | 0.0455 | 0.0299 | 0.0364 | 0.001 | 0.0014 | 0.0005 |  | 0.0009 | 0.0026 | 0.0023 | 0.0003 | 0.0022 | [6 empty] | 0.427 | RHI DELTEK D99 |  | RHI JUSTAL DS1015
797 | 12003674 | 30.05.2020 | 160,272 | Арм500 | ГОСТ 34028-2016 | 23 | 180x180 | Открытая |  | 160,672 | 1,8 | 0,4 | 160.272 |  |  | 9 | 1557 | 3 | 4307 | 7991 | 4340 | 7930 | 2046 | 2067 | 200 | 13 | 2 | 2155 | 9 | 320 | 350 | 110 | [7 empty] | B 789/BC | 0,02 | 0:51:00 | 1535 | 0:51:00 | 1534 | 1:05:55 | 0.201 | 0.213 | 1.2809 | 0.0047 | 0.0149 | 0.0505 | 0.0248 | 0.0479 | 0.001 | 0.0013 | 0.0005 |  | 0.0009 | 0.0025 | 0.0029 | 0.0003 | 0.0037 | [6 empty] | 0.43 | RHI DELTEK D99 |  | RHI JUSTAL DS1015 |  | Прожиг шибера
641 | 12003518 | 24.05.2020 | 163,296 | Арм500 | ГОСТ 34028-2016 | 20 | 180x180 | Открытая |  | 163,696 | 1,8 | 0,4 | 163.296 |  |  | 9 | 1571 | 1 | 1475 |  | 1463 | 10158 | 9787 | 1472 | 200 | 7 | 2 | 2155 | 9 | 320 | 350 | 110 | [7 empty] | B 789/BC | 0,01 | 15:05:00 | 1546 | 15:05:00 | 1544 | 15:23:45 | 0.1951 | 0.193 | 0.995 | 0.0024 | 0.0226 | 0.0432 | 0.0115 | 0.0285 | 0.0009 | 0.0012 | 0.0005 |  | 0.001 | 0.0036 | 0.0028 | 0.002 | 0.0048 | [6 empty] | 0.373 | RHI DELTEK D99 |  | RHI JUSTAL DS1015
648 | 12003525 | 24.05.2020 | 163,296 | Арм500 | ГОСТ 34028-2016 | 2 | 180x180 | Открытая |  | 163,696 | 1,8 | 0,4 | 163.296 |  |  | 2 | 1578 | 2 | 1693 | 9814 | 1684 | 10376 | 9998 | 1693 | 200 | 7 | 2 | 2155 | 9 | 320 | 350 | 110 | [7 empty] | B 789/BC | 0,01 | 21:55:00 | 1550 | 21:55:00 | 1551 | 22:11:03 | 0.1892 | 0.206 | 0.9837 | 0.0035 | 0.0181 | 0.0405 | 0.0178 | 0.035 | 0.0009 | 0.0016 | 0.0005 |  | 0.001 | 0.0034 | 0.0023 | 0.0009 | 0.0045 | [6 empty] | 0.366 | RHI DELTEK D99 |  | RHI JUSTAL DS1015
650 | 12003527 | 24.05.2020 | 163,296 | Арм500 | ГОСТ 34028-2016 | 4 | 180x180 | Открытая |  | 163,696 | 1,8 | 0,4 | 163.296 |  |  | 9 | 1566 | 2 | 1744 | 9865 | 1738 | 10430 | 10053 | 1747 | 200 | 7 | 2 | 2155 | 9 | 320 | 350 | 110 | [7 empty] | B 789/BC | 0,01 | 23:20:00 | 1543 | 23:20:00 | 1542 | 23:37:57 | 0.1931 | 0.2002 | 1.0121 | 0.0037 | 0.0172 | 0.051 | 0.015 | 0.0321 | 0.0011 | 0.0011 | 0.0006 |  | 0.001 | 0.0035 | 0.0024 | 0.0011 | 0.0039 | [6 empty] | 0.376 | RHI DELTEK D99 |  | RHI JUSTAL DS1015
655 | 12003532 | 25.05.2020 | 154,224 | Арм500 | ГОСТ 34028-2016 | 9 | 180x180 | Открытая |  | 154,624 | 1,8 | 0,4 | 154.224 |  |  | 9 | 1566 | 2 | 1877 | 9998 | 1871 | 10563 | 10186 | 1886 | 200 | 7 | 2 | 2155 | 9 | 320 | 350 | 110 | [7 empty] | B 789/BC | 0,01 | 2:55:00 | 1543 | 2:55:00 | 1544 | 3:05:44 | 0.1949 | 0.1789 | 1.0166 | 0.0091 | 0.0251 | 0.0398 | 0.0126 | 0.027 | 0.001 | 0.0008 | 0.0006 |  | 0.001 | 0.0039 | 0.0019 | 0.0009 | 0.0036 | [6 empty] | 0.376 | RHI DELTEK D99 |  | RHI JUSTAL DS1015
657 | 12003534 | 25.05.2020 | 166,32 | Арм500 | ГОСТ 34028-2016 | 11 | 180x180 | Открытая |  | 166,72 | 1,8 | 0,4 | 166.32 |  |  | 4 | 1565 | 2 | 1935 | 10052 | 1929 | 10621 | 10234 | 1944 | 200 | 7 | 2 | 2155 | 9 | 320 | 350 | 110 | [7 empty] | B 789/BC | 0,01 | 4:20:00 | 1545 | 4:20:00 | 1542 | 4:38:22 | 0.1871 | 0.1902 | 0.9954 | 0.0064 | 0.0164 | 0.0409 | 0.0179 | 0.0308 | 0.001 | 0.0015 | 0.0006 |  | 0.001 | 0.0036 | 0.0022 | 0.0009 | 0.0031 | [6 empty] | 0.365 | RHI DELTEK D99 |  | RHI JUSTAL DS1015
664 | 12003541 | 25.05.2020 | 160,272 | Арм500 | ГОСТ 34028-2016 | 18 | 180x180 | Открытая |  | 161,122 | 1,8 | 0,4 | 160.722 |  |  | 12 | 1562 | 2 | 2137 | 10255 | 2134 | 10826 | 10358 | 2155 | 200 | 7 | 2 | 2155 | 9 | 290 | 350 | 130 | [7 empty] | B 789/BC | 0,01 | 9:35:00 | 1539 | 9:35:00 | 1537 | 9:43:02 | 0.1952 | 0.2091 | 1.321 | 0.0034 | 0.0236 | 0.0429 | 0.0144 | 0.0384 | 0.0013 | 0.0011 | 0.0008 | 0.0001 | 0.0013 | 0.005 | 0.0026 | 0.001 | 0.006 | [6 empty] | 0.429 | RHI DELTEK D99 |  | RHI JUSTAL DS1015 |  | 9:44 закрыли 5-й ручей по ромбу. прожиг СК
666 | 12003543 | 25.05.2020 | 163,296 | Арм500 | ГОСТ 34028-2016 | 20 | 180x180 | Открытая |  | 163,696 | 1,8 | 0,4 | 163.296 |  |  | 11 | 1562 | 2 | 2198 | 10315 | 2192 | 10884 | 10395 | 2213 | 200 | 7 | 2 | 2155 | 9 | 290 | 350 | 110 | [7 empty] | B 789/BC | 0,01 | 11:12:00 | 1543 | 11:12:00 | 1542 | 11:17:22 | 0.1916 | 0.1978 | 1.2905 | 0.0023 | 0.0176 | 0.0581 | 0.0149 | 0.0317 | 0.0011 | 0.0018 | 0.0007 |  | 0.0011 | 0.0043 | 0.0026 | 0.0008 | 0.0065 | [6 empty] | 0.423 | RHI DELTEK D99 |  | RHI JUSTAL DS1015
673 | 12003550 | 25.05.2020 | 168 | Ст4сп | Контракт | 5 | 150x150 | Открытая |  | 168,4 | 1,8 | 0,4 | 168 |  |  | 11 | 1567 | 6 | 6066 | 6598 | 6323 | 6504 | 5797 | 6540 | 165 | 12 | 3 | 1950 | 9 | 360 | 450 | 190 | [7 empty] | B 789/BC | 0,01 | 18:35:00 | 1541 | 18:35:00 | 1542 | 18:38:33 | 0.1916 | 0.1913 | 0.691 | 0.0022 | 0.0196 | 0.0472 | 0.0146 | 0.0347 | 0.0012 | 0.0011 | 0.0005 |  | 0.0009 | 0.0027 | 0.0025 | 0.0009 | 0.0053 | [6 empty] | 0.32 | RHI DELTEK D99 |  | RHI JUSTAL DS1015
675 | 12003552 | 25.05.2020 | 170,1 | Ст4сп | Контракт | 7 | 150x150 | Открытая |  | 170,5 | 1,8 | 0,4 | 170.1 |  |  | 4 | 1567 | 6 | 6122 | 6652 | 6379 | 6558 | 5853 | 6592 | 165 | 12 | 3 | 1950 | 9 | 360 | 450 | 190 | [7 empty] | B 789/BC | 0,01 | 20:05:00 | 1543 | 20:05:00 | 1542 | 20:20:46 | 0.1999 | 0.1951 | 0.7002 | 0.0034 | 0.0108 | 0.0444 | 0.0141 | 0.0328 | 0.0009 | 0.0008 | 0.0005 |  | 0.001 | 0.0025 | 0.0033 | 0.0012 | 0.0057 | [6 empty] | 0.329 | RHI DELTEK D99 |  | RHI JUSTAL DS1015
717 | 12003594 | 27.05.2020 | 161,7 | Ст4сп | Контракт | 49 | 150x150 | Открытая |  | 162,1 | 1,8 | 0,4 | 161.7 |  |  | 4 | 1564 | 6 | 7277 | 7803 | 7553 | 7722 | 6991 | 7741 | 165 | 10 | 3 | 1950 | 9 | 350 | 430 | 190 | [7 empty] | B 789/BC | 0,02 | 3:00:00 | 1541 | 3:00:00 | 1539 | 3:09:17 | 0.1888 | 0.1856 | 0.7007 | 0.0041 | 0.0218 | 0.0467 | 0.0281 | 0.0337 | 0.001 | 0.0075 | 0.0001 |  | 0.0008 | 0.0026 | 0.0017 | 0.0009 | 0.0046 | [6 empty] | 0.321 | RHI DELTEK D99 |  | RHI JUSTAL DS1015
722 | 12003599 | 27.05.2020 | 172,056 | Ст4сп | Контракт | 54 | 150x150 | Открытая |  | 178,356 | 1,8 | 0,4 | 177.956 | 4 |  | 4 | 1564 | 6 | 7418 | 7940 | 7696 | 7862 | 7124 | 7877 | 165 | 12 | 3 | 1950 | 9 | 350 | 420 | 170 | [7 empty] | B 789/BC | 0,01 | 6:37:00 | 1541 | 6:37:00 | 1539 | 6:46:47 | 0.1979 | 0.1836 | 0.6992 | 0.0051 | 0.0233 | 0.057 | 0.0168 | 0.0298 | 0.0008 | 0.0038 | 0.0001 |  | 0.0008 | 0.0024 | 0.0014 | 0.0008 | 0.0037 | [6 empty] | 0.33 | RHI DELTEK D99 |  | RHI JUSTAL DS1015
724 | 12003601 | 27.05.2020 | 157,248 | Арм500 | ГОСТ 34028-2016 | 2 | 180x180 | Открытая |  | 157,648 | 1,8 | 0,4 | 157.248 |  |  | 9 | 1575 | 4 | 2303 | 6014 | 2306 | 5899 | 54 | 51 | 200 | 7 | 2 | 2155 | 9 | 310 | 350 | 110 | [7 empty] | B 789/BC | 0,01 | 18:20:00 | 1539 | 18:20:00 | 1534 | 18:36:58 | 0.2143 | 0.1791 | 0.9913 | 0.0027 | 0.0107 | 0.0332 | 0.0101 | 0.0151 | 0.0004 | 0.0004 | 0.0005 |  | 0.001 | 0.0015 | 0.0025 | 0.0008 | 0.0042 | [6 empty] | 0.388 | RHI DELTEK D99 |  | RHI JUSTAL DS1015
731 | 12003608 | 27.05.2020 | 163,296 | Арм500 | ГОСТ 34028-2016 | 9 | 180x180 | Открытая |  | 163,696 | 1,8 | 0,4 | 163.296 |  |  | 11 | 1574 | 4 | 2497 | 6208 | 2503 | 6096 | 251 | 245 | 190 | 7 | 2 | 2155 | 9 | 300 | 320 | 110 | [9 empty] | 23:40:00 | 1540 | 23:40:00 | 1540 | 23:47:54 | 0.1919 | 0.2122 | 1.2929 | 0.0026 | 0.0163 | 0.0592 | 0.0248 | 0.0332 | 0.001 | 0.0028 | 0.0006 |  | 0.0013 | 0.0025 | 0.0025 | 0.001 | 0.0025 | [6 empty] | 0.424 | RHI DELTEK D99 |  | RHI JUSTAL DS1015
732 | 12003609 | 28.05.2020 | 169,344 | Арм500 | ГОСТ 34028-2016 | 10 | 180x180 | Открытая |  | 169,744 | 1,8 | 0,4 | 169.344 |  |  | 9 | 1564 | 4 | 2524 | 6235 | 2533 | 6126 | 278 | 272 | 190 | 7 | 2 | 2155 | 9 | 300 | 320 | 110 | [9 empty] | 0:25:00 | 1538 | 0:25:00 | 1536 | 0:41:52 | 0.2027 | 0.212 | 1.2901 | 0.0038 | 0.0224 | 0.0493 | 0.0248 | 0.0366 | 0.0011 | 0.0021 | 0.0006 |  | 0.0013 | 0.0026 | 0.0026 | 0.0007 | 0.003 | [6 empty] | 0.433 | RHI DELTEK D99 |  | RHI JUSTAL DS1015
739 | 12003616 | 28.05.2020 | 166,32 | Арм500 | ГОСТ 34028-2016 | 17 | 180x180 | Открытая |  | 166,72 | 1,8 | 0,4 | 166.32 |  |  | 11 | 1563 | 4 | 2711 | 6422 | 2726 | 6319 | 468 | 462 | 190 | 7 | 2 | 2155 | 9 | 300 | 320 | 110 | [9 empty] | 5:31:00 | 1539 | 5:31:00 | 1538 | 5:46:28 | 0.1939 | 0.2094 | 1.2966 | 0.0032 | 0.0221 | 0.0483 | 0.0249 | 0.0352 | 0.0009 | 0.0019 | 0.0007 |  | 0.0012 | 0.0026 | 0.0025 | 0.001 | 0.0045 | [6 empty] | 0.425 | RHI DELTEK D99 |  | RHI JUSTAL DS1015
740 | 12003617 | 28.05.2020 | 163,296 | Арм500 | ГОСТ 34028-2016 | 18 | 180x180 | Открытая |  | 163,696 | 1,8 | 0,4 | 163.296 |  |  | 1 | 1569 | 4 | 2739 | 6450 | 2754 | 6347 | 496 | 490 | 190 | 7 | 2 | 2155 | 9 | 300 | 320 | 110 | [9 empty] | 6:16:00 | 1540 | 6:16:00 | 1540 | 6:30:32 | 0.1947 | 0.2044 | 1.2963 | 0.0045 | 0.0195 | 0.0439 | 0.0214 | 0.0384 | 0.0013 | 0.0015 | 0.0007 |  | 0.0012 | 0.0028 | 0.0025 | 0.0007 | 0.0039 | [6 empty] | 0.424 | RHI DELTEK D99 |  | RHI JUSTAL DS1015
744 | 12003621 | 28.05.2020 | 163,296 | Арм500 | ГОСТ 34028-2016 | 22 | 180x180 | Открытая |  | 163,696 | 1,8 | 0,4 | 163.296 |  |  | 4 | 1567 | 4 | 2847 | 6558 | 2868 | 6458 | 604 | 601 | 190 | 7 | 2 | 2150 | 9 | 320 | 350 | 110 | [7 empty] | B 789/BC | 0,01 | 9:16:00 | 1539 | 9:16:00 | 1538 | 9:32:44 | 0.1832 | 0.1375 | 0.5213 | 0.0041 | 0.02 | 0.0398 | 0.023 | 0.0305 | 0.0009 | 0.002 | 0.0006 |  | 0.0008 | 0.0009 | 0.0021 | 0.001 | 0.0032 | [6 empty] | 0.282 | RHI DELTEK D99 |  | RHI JUSTAL DS1015
746 | 12003623 | 28.05.2020 | 166,32 | Арм500 | ГОСТ 34028-2016 | 24 | 180x180 | Открытая |  | 166,72 | 1,8 | 0,4 | 166.32 |  |  | 1 | 1569 | 4 | 2902 | 6613 | 2923 | 6516 | 659 | 659 | 190 | 7 | 2 | 2155 | 9 | 320 | 350 | 110 | [7 empty] | B 789/BC | 0,01 | 10:42:00 | 1541 | 10:42:00 | 1540 | 10:52:38 | 0.1911 | 0.1591 | 0.5064 | 0.0022 | 0.0173 | 0.0432 | 0.0215 | 0.0363 | 0.0009 | 0.0012 | 0.0005 |  | 0.0008 | 0.0009 | 0.0023 | 0.0008 | 0.0026 | [6 empty] | 0.288 | RHI DELTEK D99 |  | RHI JUSTAL DS1015
798 | 12003675 | 30.05.2020 | 161,28 | 1015 | ASTM A510/A510M-18 | 24 | 180x180 | Открытая |  | 161,68 | 1,8 | 0,4 | 161.28 |  |  | 5 | 1583 | 3 | 4335 | 8017 | 4368 | 7956 | 2074 | 2091 | 180 | 13 | 2 | 2155 | 8 | 290 | 320 | 100 | [7 empty] | B 789/BC | 0,01 | 1:34:00 | 1543 | 1:34:00 | 1549 | 2:03:26 | 0.1573 | 0.1666 | 0.5741 | 0.0038 | 0.018 | 0.0421 | 0.0227 | 0.03 | 0.0012 | 0.0022 | 0.0004 |  | 0.0006 | 0.0008 | 0.0021 | 0.0009 | 0.0035 | [6 empty] | 0.266 | RHI DELTEK D99 |  | RHI JUSTAL DS1015
808 | 12003685 | 30.05.2020 | 161,28 | 1015 | ASTM A510/A510M-18 | 3 | 180x180 | Открытая |  | 161,68 | 1,8 | 0,4 | 161.28 |  |  | 5 | 1580 | 7 | 4632 | 8316 | 4671 | 8261 | 2301 |  | 180 | 13 | 2 | 2155 | 9 | 270 | 300 | 100 | [7 empty] | B 789/BC | 0,01 | 11:45:00 | 1548 | 11:45:00 | 1546 | 11:49:04 | 0.1672 | 0.1825 | 0.5544 | 0.0011 | 0.012 | 0.0452 | 0.0292 | 0.0344 | 0.0008 | 0.0027 | 0.0003 |  | 0.0007 | 0.0003 | 0.0026 | 0.0013 | 0.0052 | [6 empty] | 0.273 | RHI DELTEK D99 |  | RHI JUSTAL DS1015
809 | 12003686 | 30.05.2020 | 159,264 | 1015 | ASTM A510/A510M-18 | 4 | 180x180 | Открытая |  | 159,864 | 1,8 | 0,4 | 159.464 |  |  | 4 | 1578 | 7 | 4658 | 8342 | 4699 | 8289 | 2360 | 24 | 180 | 13 | 2 | 2155 | 9 | 270 | 300 | 100 | [7 empty] | B 789/BC | 0,01 | 12:31:00 | 1543 | 12:31:00 | 1541 | 12:42:26 | 0.1747 | 0.1814 | 0.5608 | 0.0042 | 0.0191 | 0.0464 | 0.0284 | 0.0334 | 0.0008 | 0.0018 | 0.0004 |  | 0.0007 | 0.0007 | 0.002 | 0.0007 | 0.0066 | [6 empty] | 0.282 | RHI DELTEK D99 |  | RHI JUSTAL DS1015 |  | Перезапустили ручей №6
811 | 12003688 | 30.05.2020 | 159,264 | 1015 | ASTM A510/A510M-18 | 6 | 180x180 | Открытая |  | 159,664 | 1,8 | 0,4 | 159.264 |  |  | 7 | 1576 | 7 | 4708 | 8392 | 4751 | 8341 | 2412 | 69 | 180 | 13 | 2 | 2155 | 9 | 270 | 300 | 100 | [7 empty] | B 789/BC | 0,01 | 14:02:00 | 1547 | 14:02:00 | 1544 | 14:19:44 | 0.169 | 0.1921 | 0.5772 | 0.0038 | 0.0122 | 0.0472 | 0.0238 | 0.0297 | 0.001 | 0.0025 | 0.0004 |  | 0.0008 | 0.0005 | 0.0023 | 0.0014 | 0.0052 | [6 empty] | 0.279 | RHI DELTEK D99 |  | RHI JUSTAL DS1015
820 | 12003697 | 30.05.2020 | 160,209 | Арм500 | ГОСТ 34028-2016 | 15 | 180x180 | Открытая |  | 161,109 | 1,8 | 0,4 | 160.709 |  |  | 7 | 1571 | 7 | 4955 | 8630 | 5003 | 8593 | 2624 | 276 | 190 | 7 | 2 | 2155 | 9 | 310 | 330 | 110 | [7 empty] | B 789/BC | 0,02 | 20:52:00 | 1544 | 20:52:00 | 1545 | 20:58:10 | 0.182 | 0.1485 | 0.5071 | 0.0057 | 0.022 | 0.058 | 0.0299 | 0.0347 | 0.0008 | 0.0026 | 0.0003 |  | 0.0007 | 0.0008 | 0.0019 | 0.0008 | 0.0053 | [6 empty] | 0.283 | RHI DELTEK D99 |  | RHI JUSTAL DS1015 |  | 21:16 закрыли 2 ручей отсутствие металла с АКП
822 | 12003699 | 30.05.2020 | 169,344 | Арм500 | ГОСТ 34028-2016 | 17 | 180x180 | Открытая |  | 169,744 | 1,8 | 0,4 | 169.344 |  |  | 4 | 1571 | 7 | 5015 | 8673 | 5063 | 8657 | 2728 | 328 | 190 | 7 | 2 | 2155 | 9 | 310 | 340 | 120 | [7 empty] | B 789/BC | 0,02 | 22:30:00 | 1545 | 22:30:00 | 1542 | 22:35:11 | 0.1844 | 0.1401 | 0.5083 | 0.0092 | 0.0147 | 0.0425 | 0.0261 | 0.0414 | 0.0009 | 0.0023 | 0.0003 |  | 0.0007 | 0.0006 | 0.0017 | 0.0015 | 0.0048 | [6 empty] | 0.283 | RHI DELTEK D99 |  | RHI JUSTAL DS1015 |  | Прожиг шибера
823 | 12003700 | 30.05.2020 | 166,32 | Арм500 | ГОСТ 34028-2016 | 18 | 180x180 | Открытая |  | 166,72 | 1,8 | 0,4 | 166.32 |  |  | 9 | 1568 | 7 | 5043 | 8703 | 5094 | 8684 | 2755 | 352 | 190 | 7 | 2 | 2155 | 9 | 320 | 340 | 120 | [7 empty] | B 789/BC | 0,01 | 23:15:00 | 1544 | 23:15:00 | 1542 | 23:22:15 | 0.1881 | 0.1448 | 0.4973 | 0.0053 | 0.013 | 0.0447 | 0.0232 | 0.0344 | 0.0008 | 0.0017 | 0.0003 |  | 0.0006 | 0.0004 | 0.0017 | 0.0009 | 0.0056 | [6 empty] | 0.284 | RHI DELTEK D99 |  | RHI JUSTAL DS1015
824 | 12003701 | 30.05.2020 | 166,32 | Арм500 | ГОСТ 34028-2016 | 19 | 180x180 | Открытая |  | 166,72 | 1,8 | 0,4 | 166.32 |  |  | 7 | 1567 | 7 | 5070 | 8730 | 5121 | 8714 | 2785 | 376 | 190 | 7 | 2 | 2155 | 9 | 320 | 340 | 120 | [7 empty] | B 789/BC | 0,02 | 0:01:00 | 1543 | 0:01:00 | 1544 | 0:03:47 | 0.1879 | 0.1402 | 0.5028 | 0.0064 | 0.0152 | 0.0341 | 0.0119 | 0.0156 | 0.0003 | 0.0005 | 0.0003 |  | 0.0006 | 0.0003 | 0.0017 | 0.0008 | 0.0037 | [6 empty] | 0.281 | RHI DELTEK D99 |  | RHI JUSTAL DS1015
837 | 12003714 | 31.05.2020 | 178,416 | Арм500 | ГОСТ 34028-2016 | 32 | 180x180 | Открытая |  | 178,816 | 1,8 | 0,4 | 178.416 |  |  | 11 | 1567 | 7 | 5435 | 9093 | 5498 | 9083 | 3147 | 691 | 200 | 7 | 2 | 2155 | 9 | 320 | 350 | 110 | [7 empty] | B 789/BC | 0,01 | 9:35:00 | 1543 | 9:35:00 | 1543 | 9:57:20 | 0.1895 | 0.1488 | 0.5076 | 0.0055 | 0.0145 | 0.0344 | 0.0086 | 0.0123 | 0.0002 | 0.0002 | 0.0003 |  | 0.0007 | 0.0001 | 0.0018 | 0.0007 | 0.0044 | [6 empty] | 0.282 | RHI DELTEK D99 |  | RHI JUSTAL DS1015
680 | 12003557 | 25.05.2020 | 161,7 | Ст4сп | Контракт | 12 | 150x150 | Открытая |  | 162,1 | 1,8 | 0,4 | 161.7 |  |  | 9 | 1566 | 6 | 6261 | 6789 | 6518 | 6695 | 5990 | 6729 | 165 | 12 | 3 | 1950 | 9 | 360 | 450 | 190 | [7 empty] | B 789/BC | 0,01 | 23:48:00 | 1542 | 23:48:00 | 1542 | 0:01:08 | 0.1944 | 0.1811 | 0.7121 | 0.0015 | 0.0135 | 0.0329 | 0.0051 | 0.016 | 0.0004 | 0.0005 | 0.0005 |  | 0.0009 | 0.0027 | 0.0033 | 0.0008 | 0.0028 | [6 empty] | 0.322 | RHI DELTEK D99 |  | RHI JUSTAL DS1015
682 | 12003559 | 26.05.2020 | 165,9 | Ст4сп | Контракт | 14 | 150x150 | Открытая |  | 166,3 | 1,8 | 0,4 | 165.9 |  |  | 1 | 1564 | 6 | 6316 | 6846 | 6575 | 6751 | 6044 | 6783 | 165 | 12 | 3 | 1950 | 9 | 360 | 450 | 190 | [7 empty] | B 789/BC | 0,01 | 1:16:00 | 1540 | 1:16:00 | 1538 | 1:36:05 | 0.1956 | 0.1875 | 0.7043 | 0.0018 | 0.0148 | 0.0315 | 0.0053 | 0.0126 | 0.0004 | 0.0005 | 0.0005 |  | 0.0009 | 0.0026 | 0.0022 | 0.0005 | 0.0033 | [6 empty] | 0.321 | RHI DELTEK D99 |  | RHI JUSTAL DS1015
689 | 12003566 | 26.05.2020 | 163,8 | Ст4сп | Контракт | 21 | 150x150 | Открытая |  | 164,2 | 1,8 | 0,4 | 163.8 |  |  | 2 | 1563 | 6 | 6509 | 7039 | 6770 | 6947 | 6235 | 6974 | 165 | 12 | 3 | 1950 | 9 | 360 | 450 | 190 | [7 empty] | B 789/BC | 0,01 | 6:25:00 | 1542 | 6:25:00 | 1542 | 6:38:19 | 0.2057 | 0.1853 | 0.7092 | 0.0017 | 0.0105 | 0.0228 | 0.0045 | 0.0129 | 0.0004 | 0.0004 | 0.0005 |  | 0.0009 | 0.0025 | 0.0022 | 0.0002 | 0.0044 | [6 empty] | 0.33 | RHI DELTEK D99 |  | RHI JUSTAL DS1015
691 | 12003568 | 26.05.2020 | 157,5 | Ст4сп | Контракт | 23 | 150x150 | Открытая |  | 157,9 | 1,8 | 0,4 | 157.5 |  |  | 1 | 1563 | 6 | 6561 | 7093 | 6827 | 7001 | 6290 | 7027 | 165 | 12 | 3 | 1950 | 9 | 350 | 420 | 190 | [9 empty] | 7:52:00 | 1538 | 7:52:00 | 1536 | 8:08:34 | 0.1966 | 0.1785 | 0.7008 | 0.0041 | 0.016 | 0.0402 | 0.0141 | 0.0273 | 0.0008 | 0.0023 | 0.0006 |  | 0.0008 | 0.0028 | 0.0021 | 0.0003 | 0.0057 | [6 empty] | 0.325 | RHI DELTEK D99 |  | RHI JUSTAL DS1015
698 | 12003575 | 26.05.2020 | 165,9 | Ст4сп | Контракт | 30 | 150x150 | Открытая |  | 166,3 | 1,8 | 0,4 | 165.9 |  |  | 11 | 1565 | 6 | 6752 | 7282 | 7022 | 7188 | 6481 | 7216 | 165 | 12 | 3 | 1950 | 9 | 350 | 420 | 190 | [9 empty] | 12:51:00 | 1543 | 12:51:00 | 1543 | 13:00:43 | 0.1937 | 0.1685 | 0.6918 | 0.0067 | 0.0147 | 0.0365 | 0.0196 | 0.0279 | 0.0009 | 0.0047 | 0.0005 |  | 0.0007 | 0.0028 | 0.0026 | 0.0003 | 0.0041 | [6 empty] | 0.321 | RHI DELTEK D99 |  | RHI JUSTAL DS1015
700 | 12003577 | 26.05.2020 | 165,9 | Ст4сп | Контракт | 32 | 150x150 | Открытая |  | 166,3 | 1,8 | 0,4 | 165.9 |  |  | 1 | 1570 | 6 | 6807 | 7337 | 7077 | 7245 | 6536 | 7270 | 165 | 12 | 3 | 1950 | 9 | 350 | 420 | 190 | [9 empty] | 14:17:00 | 1544 | 14:17:00 | 1542 | 14:24:39 | 0.1894 | 0.1727 | 0.7048 | 0.0036 | 0.0157 | 0.0417 | 0.025 | 0.0412 | 0.0011 | 0.0061 | 0.0007 |  | 0.0008 | 0.003 | 0.0026 | 0.0004 | 0.0044 | [6 empty] | 0.321 | RHI DELTEK D99 |  | RHI JUSTAL DS1015
705 | 12003582 | 26.05.2020 | 163,8 | Ст4сп | Контракт | 37 | 150x150 | Открытая |  | 164,2 | 1,8 | 0,4 | 163.8 |  |  | 6 | 1562 | 6 | 6946 | 7478 | 7217 | 7386 | 6672 | 7409 | 165 | 12 | 3 | 1950 | 9 | 350 | 420 | 190 | [9 empty] | 18:00:00 | 1535 | 18:00:00 | 1536 | 18:07:06 | 0.2017 | 0.1814 | 0.695 | 0.0017 | 0.0147 | 0.035 | 0.018 | 0.0342 | 0.001 | 0.0021 | 0.0004 |  | 0.0008 | 0.0022 | 0.0018 | 0.0005 | 0.0028 | [6 empty] | 0.329 | RHI DELTEK D99 |  | RHI JUSTAL DS1015
707 | 12003584 | 26.05.2020 | 168 | Ст4сп | Контракт | 39 | 150x150 | Открытая |  | 168,4 | 1,8 | 0,4 | 168 |  |  | 4 | 1563 | 6 | 7000 | 7530 | 7272 | 7440 | 6724 | 7464 | 165 | 10 | 3 | 1950 | 9 | 350 | 430 | 190 | [7 empty] | B 789/BC | 0,01 | 19:27:00 | 1543 | 19:27:00 | 1542 | 19:36:53 | 0.1825 | 0.1817 | 0.7034 | 0.0022 | 0.0138 | 0.0339 | 0.0166 | 0.0345 | 0.0009 | 0.0027 | 0.0005 |  | 0.0008 | 0.0026 | 0.0025 | 0.0006 | 0.0023 | [6 empty] | 0.311 | RHI DELTEK D99 |  | RHI JUSTAL DS1015
714 | 12003591 | 27.05.2020 | 159,6 | Ст4сп | Контракт | 46 | 150x150 | Открытая |  | 160 | 1,8 | 0,4 | 159.6 |  |  | 1 | 1564 | 6 | 7193 | 7719 | 7467 | 7638 | 6914 | 7657 | 165 | 10 | 3 | 1950 | 9 | 350 | 430 | 190 | [7 empty] | B 789/BC | 0,01 | 0:41:00 | 1542 | 0:41:00 | 1542 | 0:46:19 | 0.1919 | 0.1825 | 0.7076 | 0.0077 | 0.0095 | 0.0392 | 0.0133 | 0.0295 | 0.001 | 0.0013 | 0.0002 |  | 0.0008 | 0.0022 | 0.0018 | 0.0006 | 0.0059 | [6 empty] | 0.321 | RHI DELTEK D99 |  | RHI JUSTAL DS1015
836 | 12003713 | 31.05.2020 | 154,224 | Арм500 | ГОСТ 34028-2016 | 31 | 180x180 | Открытая |  | 154,624 | 1,8 | 0,4 | 154.224 |  |  | 5 | 1567 | 7 | 5405 | 9063 | 5468 | 9052 | 3117 | 664 | 200 | 7 | 2 | 2155 | 9 | 320 | 350 | 110 | [7 empty] | B 789/BC | 0,01 | 8:55:00 | 1544 | 8:55:00 | 1546 | 9:08:59 | 0.191 | 0.1475 | 0.5254 | 0.0061 | 0.0071 | 0.0294 | 0.0109 | 0.0137 | 0.0003 | 0.0005 | 0.0003 |  | 0.0006 | 0.0003 | 0.0018 | 0.0012 | 0.006 | [6 empty] | 0.286 | RHI DELTEK D99 |  | RHI JUSTAL DS1015
835 | 12003712 | 31.05.2020 | 166,32 | Арм500 | ГОСТ 34028-2016 | 30 | 180x180 | Открытая |  | 166,72 | 1,8 | 0,4 | 166.32 |  |  |  | 1561 | 7 | 5378 | 9038 | 5441 | 9025 | 3090 | 642 | 200 | 7 | 2 | 2155 | 9 | 320 | 350 | 110 | [7 empty] | B 789/BC | 0,01 | 8:10:00 | 1540 | 8:10:00 | 1538 | 8:23:03 | 0.2012 | 0.149 | 0.4974 | 0.0058 | 0.0056 | 0.032 | 0.0288 | 0.0295 | 0.0011 | 0.0032 | 0.0003 |  | 0.0007 | 0.0001 | 0.0022 | 0.0007 | 0.0074 | [6 empty] | 0.295 | RHI DELTEK D99 |  | RHI JUSTAL DS1015
846 | 12003723 | 31.05.2020 | 154,224 | Арм500 | ГОСТ 34028-2016 | 1 | 180x180 | Открытая |  | 155,524 | 1,8 | 0,4 | 155.124 |  |  | 7 | 1584 | 1 | 5686 | 27 | 5755 | 27 | 3398 | 899 | 200 | 7 | 2 | 2155 | 9 | 320 | 350 | 110 | [7 empty] | B 789/BC | 0,01 | 17:40:00 | 1551 | 17:40:00 | 1548 | 19:34:09 | 0.1902 | 0.1419 | 0.5126 | 0.0041 | 0.0173 | 0.0341 | 0.0097 | 0.013 | 0.0002 | 0.0002 | 0.0003 |  | 0.0006 | 0.0011 | 0.0021 | 0.001 | 0.006 | [6 empty] | 0.284 | RHI DELTEK D99 |  | RHI JUSTAL DS1015
847 | 12003724 | 31.05.2020 | 163,296 | Арм500 | ГОСТ 34028-2016 | 2 | 180x180 | Открытая |  | 163,696 | 1,8 | 0,4 | 163.296 |  |  | 12 | 1576 | 1 | 5713 | 54 | 5782 | 54 | 3425 | 926 | 200 | 7 | 2 | 2155 | 9 | 320 | 350 | 110 | [7 empty] | B 789/BC | 0,01 | 18:25:00 | 1548 | 18:25:00 | 1549 | 18:42:32 | 0.1926 | 0.1534 | 0.531 | 0.0098 | 0.0205 | 0.0364 | 0.0109 | 0.0153 | 0.0002 | 0.0002 | 0.0003 |  | 0.0007 | 0.0016 | 0.0023 | 0.0012 | 0.0033 | [6 empty] | 0.29 | RHI DELTEK D99 |  | RHI JUSTAL DS1015
848 | 12003725 | 31.05.2020 | 166,32 | Арм500 | ГОСТ 34028-2016 | 3 | 180x180 | Открытая |  | 166,72 | 1,8 | 0,4 | 166.32 |  |  | 9 | 1571 | 1 | 5741 | 82 | 5813 | 82 | 3453 | 954 | 180 | 13 | 2 | 2155 | 9 | 320 | 350 | 120 | [7 empty] | B 789/BC | 0,01 | 19:10:00 | 1546 | 19:10:00 | 1540 | 19:29:40 | 0.2038 | 0.1519 | 0.5185 | 0.0068 | 0.0283 | 0.0628 | 0.0319 | 0.0333 | 0.0007 | 0.0044 | 0.0003 |  | 0.0007 | 0.002 | 0.0021 | 0.0008 | 0.0054 | [6 empty] | 0.308 | RHI DELTEK D99 |  | RHI JUSTAL DS1015
857 | 12003734 | 01.06.2020 | 148,713 | Арм500 | ГОСТ 34028-2016 | 12 | 180x180 | Открытая |  | 149,113 | 1,8 | 0,4 | 148.713 |  |  | 7 | 1576 | 1 | 5992 | 318 | 6055 | 318 | 3695 | 1193 | 180 | 13 | 2 | 2155 | 9 | 320 | 350 | 120 | [7 empty] | B 789/BC | 0,01 | 2:03:00 | 1547 | 2:03:00 | 1544 | 1:40:44 | 0.1983 | 0.1415 | 0.5082 | 0.0024 | 0.0054 | 0.0308 | 0.0191 | 0.0258 | 0.0007 | 0.0006 | 0.0002 | 0.0003 | 0.0006 | 0.0009 | 0.002 | 0.001 | 0.0045 | [6 empty] | 0.292 | RHI DELTEK D99 |  | RHI JUSTAL DS1015
752 | 12003629 | 28.05.2020 | 163,296 | Арм500 | ГОСТ 34028-2016 | 30 | 180x180 | Открытая |  | 163,696 | 1,8 | 0,4 | 163.296 |  |  | 7 | 1570 | 4 | 3059 | 6773 | 3089 | 6679 | 819 | 822 | 200 | 7 | 2 | 2155 | 9 | 320 | 350 | 110 | [7 empty] | B 789/BC | 0,01 | 14:56:00 | 1539 | 14:56:00 | 1539 | 15:11:20 | 0.1811 | 0.157 | 0.5165 | 0.0041 | 0.0077 | 0.0331 | 0.0114 | 0.0181 | 0.0004 | 0.0005 | 0.0005 |  | 0.0007 | 0.0003 | 0.0024 | 0.0007 | 0.0045 | [6 empty] | 0.276 | RHI DELTEK D99 |  | RHI JUSTAL DS1015
753 | 12003630 | 28.05.2020 | 162,893 | Арм500 | ГОСТ 34028-2016 | 31 | 180x180 | Открытая |  | 163,293 | 1,8 | 0,4 | 162.893 |  |  | 9 | 1565 | 4 | 3086 | 6800 | 3116 | 6706 | 846 | 849 | 200 | 7 | 2 | 2155 | 9 | 320 | 350 | 110 | [7 empty] | B 789/BC | 0,01 | 15:40:00 | 1540 | 15:40:00 | 1539 | 15:56:39 | 0.1955 | 0.1404 | 0.5188 | 0.003 | 0.0219 | 0.0481 | 0.0219 | 0.0372 | 0.0008 | 0.0012 | 0.0005 |  | 0.0007 | 0.0007 | 0.0018 | 0.0002 | 0.003 | [6 empty] | 0.296 | RHI DELTEK D99 |  | RHI JUSTAL DS1015
759 | 12003636 | 28.05.2020 | 172,368 | Арм500 | ГОСТ 34028-2016 | 37 | 180x180 | Открытая |  | 172,768 | 1,8 | 0,4 | 172.368 |  |  | 6 | 1562 | 4 | 3249 | 6963 | 3285 | 6872 | 1006 | 1012 | 200 | 7 | 2 | 2155 | 9 | 320 | 350 | 110 | [7 empty] | B 789/BC | 0,01 | 20:00:00 | 1535 | 20:00:00 | 1535 | 20:28:40 | 0.2032 | 0.1402 | 0.5202 | 0.0049 | 0.0243 | 0.0409 | 0.0218 | 0.0265 | 0.001 | 0.0016 | 0.0006 |  | 0.0007 | 0.001 | 0.0017 | 0.0004 | 0.0027 | [6 empty] | 0.302 | RHI DELTEK D99 |  | RHI JUSTAL DS1015
764 | 12003641 | 28.05.2020 | 163,296 | Арм500 | ГОСТ 34028-2016 | 42 | 180x180 | Открытая |  | 163,696 | 1,8 | 0,4 | 163.296 |  |  | 6 | 1564 | 4 | 3385 | 7096 | 3421 | 7011 | 1142 | 1151 | 200 | 7 | 2 | 2155 | 9 | 320 | 350 | 110 | [7 empty] | B 789/BC | 0,01 | 23:45:00 | 1543 | 23:45:00 | 1541 | 0:03:37 | 0.187 | 0.1476 | 0.5045 | 0.0046 | 0.0234 | 0.0442 | 0.0232 | 0.0328 | 0.0009 | 0.0023 | 0.0004 |  | 0.0007 | 0.0007 | 0.0022 | 0.0007 | 0.0021 | [6 empty] | 0.284 | RHI DELTEK D99 |  | RHI JUSTAL DS1015
769 | 12003646 | 29.05.2020 | 166,32 | Арм500 | ГОСТ 34028-2016 | 47 | 180x180 | Открытая |  | 166,72 | 1,8 | 0,4 | 166.32 |  |  | 6 | 1566 | 4 | 3524 | 7229 | 3566 | 7150 | 1278 | 1293 | 200 | 13 | 2 | 1950 | 9 | 310 | 350 | 110 | [7 empty] | B 789/BC | 0,01 | 3:30:00 | 1543 | 3:30:00 | 1542 | 3:43:31 | 0.1909 | 0.1519 | 0.5224 | 0.003 | 0.0209 | 0.0366 | 0.0184 | 0.0272 | 0.0009 | 0.001 | 0.0005 |  | 0.0007 | 0.0006 | 0.0025 | 0.0008 | 0.003 | [6 empty] | 0.289 | RHI DELTEK D99 |  | RHI JUSTAL DS1015
771 | 12003648 | 29.05.2020 | 163,296 | Арм500 | ГОСТ 34028-2016 | 49 | 180x180 | Открытая |  | 163,696 | 1,8 | 0,4 | 163.296 |  |  | 7 | 1565 | 4 | 3579 | 7284 | 3621 | 7205 | 1333 | 1348 | 200 | 7 | 2 | 2155 | 9 | 320 | 350 | 110 | [7 empty] | B 789/BC | 0,01 | 4:55:00 | 1543 | 4:55:00 | 1544 | 5:05:40 | 0.1815 | 0.144 | 0.5051 | 0.0054 | 0.0137 | 0.0402 | 0.0302 | 0.0444 | 0.0009 | 0.0014 | 0.0004 |  | 0.0006 | 0.0004 | 0.0019 | 0.0009 | 0.0034 | [6 empty] | 0.279 | RHI DELTEK D99 |  | RHI JUSTAL DS1015
776 | 12003653 | 29.05.2020 | 169,344 | Арм500 | ГОСТ 34028-2016 | 2 | 180x180 | Открытая |  | 169,744 | 1,8 | 0,4 | 169.344 |  |  | 7 | 1569 | 3 | 3715 | 7417 | 3760 | 7347 | 1469 | 1484 | 190 | 7 | 2 | 2155 | 9 | 310 | 340 | 120 | [7 empty] | B 789/BC | 0,02 | 9:24:00 | 1542 | 9:24:00 | 1544 | 9:39:11 | 0.1832 | 0.1462 | 0.5135 | 0.0025 | 0.0226 | 0.0371 | 0.021 | 0.0301 | 0.0009 | 0.001 | 0.0004 |  | 0.0007 | 0.0005 | 0.0019 | 0.0006 | 0.0023 | [6 empty] | 0.28 | RHI DELTEK D99 |  | RHI JUSTAL DS1015
782 | 12003659 | 29.05.2020 | 172,368 | Арм500 | ГОСТ 34028-2016 | 8 | 180x180 | Открытая |  | 172,768 | 1,8 | 0,4 | 172.368 |  |  | 9 | 1560 | 3 | 3884 | 7580 | 3923 | 7513 | 1632 | 1653 | 190 | 7 | 2 | 2155 | 9 | 320 | 350 | 130 | [7 empty] | B 789/BC | 0,01 | 13:45:00 | 1534 | 13:45:00 | 1534 | 14:05:01 | 0.1984 | 0.2146 | 1.3045 | 0.0024 | 0.0279 | 0.0458 | 0.0229 | 0.0316 | 0.0016 | 0.0013 | 0.0006 |  | 0.0012 | 0.0028 | 0.0026 | 0.0006 | 0.0032 | [6 empty] | 0.429 | RHI DELTEK D99 |  | RHI JUSTAL DS1015
784 | 12003661 | 29.05.2020 | 166,32 | Арм500 | ГОСТ 34028-2016 | 10 | 180x180 | Открытая |  | 166,72 | 1,8 | 0,4 | 166.32 |  |  | 4 | 1562 | 3 | 3941 | 7634 | 3977 | 7567 | 1686 | 1707 | 190 | 7 | 2 | 2155 | 9 | 320 | 350 | 120 | [7 empty] | B 789/BC | 0,01 | 15:10:00 | 1538 | 15:10:00 | 1538 | 15:16:49 | 0.1974 | 0.1954 | 1.2904 | 0.0025 | 0.0174 | 0.0485 | 0.0231 | 0.0304 | 0.0013 | 0.0015 | 0.0005 |  | 0.0011 | 0.0025 | 0.0024 | 0.0009 | 0.004 | [6 empty] | 0.427 | RHI DELTEK D99 |  | RHI JUSTAL DS1015
716 | 12003593 | 27.05.2020 | 170,1 | Ст4сп | Контракт | 48 | 150x150 | Открытая |  | 170,5 | 1,8 | 0,4 | 170.1 |  |  | 11 | 1563 | 6 | 7250 | 7776 | 7524 | 7694 | 6966 | 7716 | 165 | 10 | 3 | 1950 | 9 | 350 | 430 | 190 | [7 empty] | B 789/BC | 0,02 | 2:11:00 | 1539 | 2:11:00 | 1540 | 2:20:43 | 0.1973 | 0.1881 | 0.6983 | 0.0043 | 0.0205 | 0.0458 | 0.015 | 0.0294 | 0.0011 | 0.0013 | 0.0001 | 0.0001 | 0.0008 | 0.0023 | 0.0015 | 0.0008 | 0.0045 | [6 empty] | 0.327 | RHI DELTEK D99 |  | RHI JUSTAL DS1015 |  | Прожиг шибера
723 | 12003600 | 27.05.2020 | 160,272 | Арм500 | ГОСТ 34028-2016 | 1 | 180x180 | Открытая |  | 161,572 | 1,8 | 0,4 | 161.172 |  |  |  | 1583 | 4 | 2279 | 5990 | 2279 | 5872 | 27 | 24 | 200 | 7 | 2 | 2155 | 9 | 310 | 350 | 110 | [7 empty] | B 789/BC | 0,08 | 17:40:00 | 1538 | 17:40:00 | 1546 | 17:48:17 | 0.2015 | 0.2146 | 1.0064 | 0.0073 | 0.0131 | 0.0462 | 0.0104 | 0.0166 | 0.0004 | 0.0004 | 0.0005 |  | 0.0013 | 0.0018 | 0.0028 | 0.0019 | 0.0038 | [6 empty] | 0.381 | RHI DELTEK D99 |  | RHI JUSTAL DS1015
725 | 12003602 | 27.05.2020 | 169,344 | Арм500 | ГОСТ 34028-2016 | 3 | 180x180 | Открытая |  | 169,744 | 1,8 | 0,4 | 169.344 |  |  | 4 | 1576 | 4 | 2334 | 6045 | 2334 | 5927 | 82 | 79 | 190 | 7 | 2 | 2155 | 9 | 300 | 320 | 110 | [9 empty] | 19:05:00 | 1538 | 19:05:00 | 1532 | 19:25:24 | 0.2092 | 0.2264 | 1.3444 | 0.0084 | 0.0165 | 0.0341 | 0.0094 | 0.0133 | 0.0004 | 0.0003 | 0.0006 |  | 0.0015 | 0.0027 | 0.0027 | 0.0011 | 0.0047 | [6 empty] | 0.442 | RHI DELTEK D99 |  | RHI JUSTAL DS1015
730 | 12003607 | 27.05.2020 | 169,344 | Арм500 | ГОСТ 34028-2016 | 8 | 180x180 | Открытая |  | 169,744 | 1,8 | 0,4 | 169.344 |  |  | 6 | 1563 | 4 | 2470 | 6181 | 2476 | 6069 | 224 | 218 | 190 | 7 | 2 | 2155 | 9 | 300 | 320 | 110 | [9 empty] | 22:54:00 | 1538 | 22:54:00 | 1538 | 23:02:56 | 0.2 | 0.2154 | 1.3049 | 0.0038 | 0.0158 | 0.0427 | 0.0294 | 0.0304 | 0.0013 | 0.0022 | 0.0006 |  | 0.0013 | 0.0027 | 0.0027 | 0.0012 | 0.0026 | [6 empty] | 0.431 | RHI DELTEK D99 |  | RHI JUSTAL DS1015
733 | 12003610 | 28.05.2020 | 160,272 | Арм500 | ГОСТ 34028-2016 | 11 | 180x180 | Открытая |  | 160,672 | 1,8 | 0,4 | 160.272 |  |  | 4 | 1562 | 4 | 2548 | 6262 | 2560 | 6153 | 305 | 299 | 190 | 7 | 2 | 2155 | 9 | 300 | 320 | 110 | [9 empty] | 1:10:00 | 1535 | 1:10:00 | 1534 | 1:20:36 | 0.197 | 0.2015 | 1.3025 | 0.0027 | 0.0156 | 0.0452 | 0.0223 | 0.0327 | 0.0009 | 0.0014 | 0.0006 |  | 0.0012 | 0.0023 | 0.0031 | 0.0011 | 0.0032 | [6 empty] | 0.428 | RHI DELTEK D99 |  | RHI JUSTAL DS1015
738 | 12003615 | 28.05.2020 | 172,368 | Арм500 | ГОСТ 34028-2016 | 16 | 180x180 | Открытая |  | 172,768 | 1,8 | 0,4 | 172.368 |  |  | 6 | 1559 | 4 | 2681 | 6395 | 2699 | 6292 | 441 | 435 | 190 | 7 | 2 | 2155 | 9 | 300 | 320 | 110 | [9 empty] | 4:46:00 | 1535 | 4:46:00 | 1532 | 5:00:55 | 0.1905 | 0.2128 | 1.3003 | 0.0044 | 0.021 | 0.0459 | 0.0222 | 0.0362 | 0.001 | 0.0014 | 0.0007 |  | 0.0013 | 0.0027 | 0.0027 | 0.001 | 0.0038 | [6 empty] | 0.421 | RHI DELTEK D99 |  | RHI JUSTAL DS1015
745 | 12003622 | 28.05.2020 | 166,32 | Арм500 | ГОСТ 34028-2016 | 23 | 180x180 | Открытая |  | 166,72 | 1,8 | 0,4 | 166.32 |  |  | 9 | 1571 | 4 | 2875 | 6586 | 2896 | 6486 | 632 | 632 | 190 | 7 | 2 | 2155 | 9 | 320 | 350 | 110 | [7 empty] | B 789/BC | 0,01 | 9:58:00 | 1541 | 9:58:00 | 1541 | 10:14:13 | 0.1998 | 0.1506 | 0.4987 | 0.0038 | 0.0209 | 0.0352 | 0.0216 | 0.0308 | 0.0008 | 0.0013 | 0.0005 |  | 0.0008 | 0.0009 | 0.002 | 0.0011 | 0.0024 | [6 empty] | 0.294 | RHI DELTEK D99 |  | RHI JUSTAL DS1015
747 | 12003624 | 28.05.2020 | 154,224 | Арм500 | ГОСТ 34028-2016 | 25 | 180x180 | Открытая |  | 154,624 | 1,8 | 0,4 | 154.224 |  |  | 7 | 1575 | 4 | 2926 | 6637 | 2950 | 6543 | 686 | 683 | 190 | 7 | 2 | 2155 | 9 | 320 | 350 | 110 | [7 empty] | B 789/BC | 0,02 | 11:24:00 | 1538 | 11:24:00 | 1535 | 11:59:58 | 0.1929 | 0.1412 | 0.5123 | 0.0028 | 0.0132 | 0.0361 | 0.0223 | 0.0351 | 0.0011 | 0.0012 | 0.0005 |  | 0.0007 | 0.0006 | 0.0023 | 0.0009 | 0.0022 | [6 empty] | 0.29 | RHI DELTEK D99 |  | RHI JUSTAL DS1015 |  | Прожиг шибера
751 | 12003628 | 28.05.2020 | 160,272 | Арм500 | ГОСТ 34028-2016 | 29 | 180x180 | Открытая |  | 160,672 | 1,8 | 0,4 | 160.272 |  |  | 1 | 1566 | 4 | 3032 | 6746 | 3062 | 6652 | 792 | 795 | 200 | 7 | 2 | 2155 | 9 | 316 | 345 | 110 | [7 empty] | B 789/BC | 0,01 | 14:12:00 | 1540 | 14:12:00 | 1539 | 14:24:52 | 0.1955 | 0.1499 | 0.5176 | 0.0035 | 0.0181 | 0.0485 | 0.0261 | 0.0349 | 0.0011 | 0.002 | 0.0006 |  | 0.0009 | 0.0007 | 0.0024 | 0.0008 | 0.002 | [6 empty] | 0.296 | RHI DELTEK D99 |  | RHI JUSTAL DS1015
791 | 12003668 | 29.05.2020 | 166,32 | Арм500 | ГОСТ 34028-2016 | 17 | 180x180 | Открытая |  | 166,72 | 1,8 | 0,4 | 166.32 |  |  | 7 | 1560 | 3 | 4138 | 7825 | 4171 | 7761 | 1883 | 1907 | 200 | 13 | 2 | 2155 | 9 | 320 | 350 | 110 | [7 empty] | B 789/BC | 0,01 | 20:18:00 | 1541 | 20:18:00 | 1540 | 20:34:18 | 0.1909 | 0.1958 | 1.2968 | 0.0068 | 0.018 | 0.0517 | 0.0267 | 0.0359 | 0.0009 | 0.0025 | 0.0006 |  | 0.0011 | 0.0029 | 0.0022 | 0.0008 | 0.0032 | [6 empty] | 0.423 | RHI DELTEK D99 |  | RHI JUSTAL DS1015
793 | 12003670 | 29.05.2020 | 166,32 | Арм500 | ГОСТ 34028-2016 | 19 | 180x180 | Открытая |  | 166,72 | 1,8 | 0,4 | 166.32 |  |  | 11 | 1561 | 3 | 4195 | 7879 | 4228 | 7815 | 1937 | 1967 | 200 | 13 | 2 | 2155 | 9 | 320 | 350 | 110 | [7 empty] | B 789/BC | 0,01 | 21:47:00 | 1545 | 21:47:00 | 1545 | 22:02:18 | 0.1942 | 0.2072 | 1.2899 | 0.005 | 0.0132 | 0.0373 | 0.0223 | 0.0296 | 0.001 | 0.0014 | 0.0005 |  | 0.001 | 0.0026 | 0.0027 | 0.0005 | 0.0029 | [6 empty] | 0.421 | RHI DELTEK D99 |  | RHI JUSTAL DS1015
800 | 12003677 | 30.05.2020 | 161,28 | 1015 | ASTM A510/A510M-18 | 26 | 180x180 | Открытая |  | 161,68 | 1,8 | 0,4 | 161.28 |  |  | 1 | 1573 | 3 | 4390 | 8072 | 4421 | 8011 | 2129 | 2148 | 180 | 13 | 2 | 2155 | 8 | 290 | 320 | 100 | [7 empty] | B 789/BC | 0,01 | 3:10:00 | 1545 | 3:10:00 | 1545 | 3:25:29 | 0.1736 | 0.1688 | 0.5555 | 0.0026 | 0.0179 | 0.0433 | 0.0213 | 0.0289 | 0.0011 | 0.0017 | 0.0003 |  | 0.0007 | 0.0002 | 0.0021 | 0.0005 | 0.0038 | [6 empty] | 0.279 | RHI DELTEK D99 |  | RHI JUSTAL DS1015
802 | 12003679 | 30.05.2020 | 159,264 | 1015 | ASTM A510/A510M-18 | 28 | 180x180 | Открытая |  | 159,664 | 1,8 | 0,4 | 159.264 |  |  | 9 | 1575 | 3 | 4444 | 8126 | 4475 | 8065 | 2183 | 2202 | 180 | 13 | 2 | 2155 | 8 | 290 | 320 | 100 | [7 empty] | B 789/BC | 0,01 | 4:49:00 | 1553 | 4:49:00 | 1553 | 5:08:23 | 0.1665 | 0.1674 | 0.5534 | 0.0024 | 0.0091 | 0.042 | 0.0211 | 0.0287 | 0.0011 | 0.0022 | 0.0003 |  | 0.0007 | 0.0002 | 0.0023 | 0.0008 | 0.0032 | [6 empty] | 0.271 | RHI DELTEK D99 |  | RHI JUSTAL DS1015 |  | Прожиг шибера
805 | 12003682 | 30.05.2020 | 164,858 | 1015 | ASTM A510/A510M-18 | 31 | 180x180 | Открытая |  | 173,458 | 1,8 | 0,4 | 173.058 | 5,9 |  | 1 | 1572 | 3 | 4537 | 8221 | 4572 | 8162 | 2237 | 2256 | 180 | 13 | 2 | 2155 | 8 | 290 | 320 | 100 | [7 empty] | B 789/BC | 0,01 | 7:09:00 | 1540 | 7:09:00 | 1538 | 7:29:10 | 0.1631 | 0.1745 | 0.5517 | 0.0021 | 0.0138 | 0.0427 | 0.026 | 0.034 | 0.0009 | 0.0019 | 0.0003 |  | 0.0008 | 0.0007 | 0.0024 | 0.0017 | 0.0044 | [6 empty] | 0.268 | RHI DELTEK D99 |  | RHI JUSTAL DS1015 |  | 7:02 - закрыли ручей №5 (проход металла между стаканов MNC), 7:15 - закрыли ручей №6 (прорыв);Затягивание металлопровода промковша на 0,2м.мин
806 | 12003684 | 30.05.2020 | 161,28 | 1015 | ASTM A510/A510M-18 | 1 | 180x180 | Открытая |  | 162,48 | 1,8 | 0,4 | 162.08 |  |  | 7 | 1589 | 7 | 4569 | 8253 | 4604 | 8194 | 2269 |  | 180 | 13 | 2 | 2155 | 9 | 270 | 300 | 100 | [7 empty] | B 789/BC | 0,06 | 9:45:00 | 1552 | 9:45:00 | 1549 | 10:34:46 | 0.1655 | 0.1776 | 0.5373 | 0.0011 | 0.0092 | 0.0435 | 0.0303 | 0.0352 | 0.0008 | 0.0024 | 0.0003 |  | 0.0007 | 0.0003 | 0.0038 | 0.0008 | 0.0093 | [6 empty] | 0.269 | RHI DELTEK D99 |  | RHI JUSTAL DS1015 |  | Затягивание металлопровода пром.ковша на 0,2м/мин.Р№6- не запускали (очистка бункера зво)
810 | 12003687 | 30.05.2020 | 143,136 | 1015 | ASTM A510/A510M-18 | 5 | 180x180 | Открытая |  | 143,536 | 1,8 | 0,4 | 143.136 |  |  | 1 | 1577 | 7 | 4682 | 8366 | 4723 | 8313 | 2386 | 44 | 180 | 13 | 2 | 2155 | 9 | 270 | 300 | 100 | [7 empty] | B 789/BC | 0,02 | 13:18:00 | 1549 | 13:18:00 | 1547 | 13:30:14 | 0.1628 | 0.1923 | 0.5575 | 0.002 | 0.0078 | 0.037 | 0.0244 | 0.0322 | 0.0011 | 0.0019 | 0.0003 |  | 0.0008 | 0.0004 | 0.0046 | 0.0007 | 0.0066 | [6 empty] | 0.267 | RHI DELTEK D99 |  | RHI JUSTAL DS1015
813 | 12003690 | 30.05.2020 | 165,312 | 1015 | ASTM A510/A510M-18 | 8 | 180x180 | Открытая |  | 165,712 | 1,8 | 0,4 | 165.312 |  |  | 11 | 1582 | 7 | 4763 | 8447 | 4806 | 8396 | 2467 | 113 | 180 | 13 | 2 | 2155 | 9 | 270 | 300 | 100 | [7 empty] | B 789/BC | 0,02 | 15:33:00 | 1542 | 15:33:00 | 1548 | 15:46:12 | 0.1736 | 0.1843 | 0.5449 | 0.0038 | 0.0176 | 0.0545 | 0.0309 | 0.0279 | 0.0008 | 0.0029 | 0.0003 |  | 0.0008 | 0.0004 | 0.0022 | 0.0013 | 0.0056 | [6 empty] | 0.28 | RHI DELTEK D99 |  | RHI JUSTAL DS1015
819 | 12003696 | 30.05.2020 | 160,272 | Арм500 | ГОСТ 34028-2016 | 14 | 180x180 | Открытая |  | 160,672 | 1,8 | 0,4 | 160.272 |  |  | 9 | 1568 | 7 | 4928 | 8612 | 4973 | 8563 | 2634 | 252 | 190 | 7 | 2 | 2155 | 9 | 310 | 330 | 110 | [7 empty] | B 789/BC | 0,02 | 20:07:00 | 1540 | 20:07:00 | 1538 | 20:15:21 | 0.1874 | 0.175 | 0.4982 | 0.007 | 0.008 | 0.0396 | 0.0271 | 0.0366 | 0.0016 | 0.0022 | 0.0003 |  | 0.0008 | 0.0005 | 0.0023 | 0.0017 | 0.0065 | [6 empty] | 0.283 | RHI DELTEK D99 |  | RHI JUSTAL DS1015
758 | 12003635 | 28.05.2020 | 160,272 | Арм500 | ГОСТ 34028-2016 | 36 | 180x180 | Открытая |  | 160,672 | 1,8 | 0,4 | 160.272 |  |  | 11 | 1562 | 4 | 3219 | 6933 | 3255 | 6845 | 979 | 985 | 200 | 7 | 2 | 2155 | 9 | 320 | 350 | 110 | [7 empty] | B 789/BC | 0,01 | 19:20:00 | 1537 | 19:20:00 | 1540 | 19:47:28 | 0.2019 | 0.1423 | 0.5083 | 0.0033 | 0.0179 | 0.0444 | 0.0207 | 0.0283 | 0.0015 | 0.0014 | 0.0005 |  | 0.0007 | 0.0007 | 0.0019 | 0.0002 | 0.0035 | [6 empty] | 0.299 | RHI DELTEK D99 |  | RHI JUSTAL DS1015
768 | 12003645 | 29.05.2020 | 172,368 | Арм500 | ГОСТ 34028-2016 | 46 | 180x180 | Открытая |  | 172,768 | 1,8 | 0,4 | 172.368 |  |  | 11 | 1565 | 4 | 3497 | 7205 | 3536 | 7123 | 1251 | 1263 | 200 | 7 | 2 | 2155 | 9 | 320 | 350 | 110 | [7 empty] | B 789/BC | 0,01 | 2:40:00 | 1547 | 2:40:00 | 1544 | 2:56:19 | 0.1897 | 0.146 | 0.4985 | 0.0048 | 0.0234 | 0.0389 | 0.0209 | 0.0299 | 0.0009 | 0.0014 | 0.0005 |  | 0.0006 | 0.0006 | 0.0022 | 0.0009 | 0.0031 | [6 empty] | 0.284 | RHI DELTEK D99 |  | RHI JUSTAL DS1015
770 | 12003647 | 29.05.2020 | 163,296 | Арм500 | ГОСТ 34028-2016 | 48 | 180x180 | Открытая |  | 163,696 | 1,8 | 0,4 | 163.296 |  |  | 1 | 1566 | 4 | 3552 | 7257 | 3594 | 7178 | 1306 | 1321 | 200 | 7 | 2 | 2155 | 9 | 320 | 350 | 110 | [7 empty] | B 789/BC | 0,01 | 4:10:00 | 1546 | 4:10:00 | 1546 | 4:29:38 | 0.1935 | 0.1579 | 0.5066 | 0.0047 | 0.0227 | 0.0364 | 0.0229 | 0.0399 | 0.0008 | 0.0012 | 0.0005 |  | 0.0007 | 0.0009 | 0.0027 | 0.0008 | 0.0033 | [6 empty] | 0.29 | RHI DELTEK D99 |  | RHI JUSTAL DS1015
775 | 12003652 | 29.05.2020 | 154,224 | Арм500 | ГОСТ 34028-2016 | 1 | 180x180 | Открытая |  | 155,524 | 1,8 | 0,4 | 155.124 |  |  | 1 | 1582 | 3 | 3688 | 7390 | 3730 | 7317 | 1442 | 1457 | 185 | 7 | 2 | 2155 | 9 | 310 | 340 | 120 | [7 empty] | B 789/BC | 0,07 | 8:35:00 | 1545 | 8:35:00 | 1546 | 8:48:30 | 0.1905 | 0.152 | 0.5034 | 0.0033 | 0.0236 | 0.0382 | 0.0196 | 0.0344 | 0.0009 | 0.001 | 0.0004 |  | 0.0007 | 0.0005 | 0.0021 | 0.0005 | 0.003 | [6 empty] | 0.286 | RHI DELTEK D99 |  | RHI JUSTAL DS1015
777 | 12003654 | 29.05.2020 | 163,296 | Арм500 | ГОСТ 34028-2016 | 3 | 180x180 | Открытая |  | 163,696 | 1,8 | 0,4 | 163.296 |  |  | 9 | 1567 | 3 | 3742 | 7444 | 3787 | 7374 | 1496 | 1511 | 190 | 7 | 2 | 2155 | 9 | 310 | 340 | 120 | [7 empty] | B 789/BC | 0,02 | 10:08:00 | 1541 | 10:08:00 | 1540 | 10:13:13 | 0.1867 | 0.1485 | 0.5075 | 0.0033 | 0.0226 | 0.0436 | 0.0207 | 0.0303 | 0.0009 | 0.0017 | 0.0004 |  | 0.0007 | 0.0005 | 0.0024 | 0.0008 | 0.0023 | [6 empty] | 0.284 | RHI DELTEK D99 |  | RHI JUSTAL DS1015
783 | 12003660 | 29.05.2020 | 163,296 | Арм500 | ГОСТ 34028-2016 | 9 | 180x180 | Открытая |  | 163,696 | 1,8 | 0,4 | 163.296 |  |  | 11 | 1562 | 3 | 3911 | 7607 | 3950 | 7540 | 1659 | 1680 | 190 | 7 | 2 | 2155 | 9 | 320 | 350 | 120 | [7 empty] | B 789/BC | 0,01 | 14:30:00 | 1540 | 14:30:00 | 1541 | 14:38:17 | 0.1961 | 0.1954 | 1.2955 | 0.0034 | 0.0179 | 0.0474 | 0.0227 | 0.0308 | 0.0015 | 0.001 | 0.0006 |  | 0.0011 | 0.0027 | 0.0028 | 0.0011 | 0.0047 | [6 empty] | 0.426 | RHI DELTEK D99 |  | RHI JUSTAL DS1015
785 | 12003662 | 29.05.2020 | 172,368 | Арм500 | ГОСТ 34028-2016 | 11 | 180x180 | Открытая |  | 172,768 | 1,8 | 0,4 | 172.368 |  |  | 1 | 1560 | 3 | 3969 | 7662 | 4008 | 7595 | 1717 | 1738 | 190 | 7 | 2 | 2155 | 9 | 320 | 350 | 120 | [7 empty] | B 789/BC | 0,02 | 15:55:00 | 1540 | 15:55:00 | 1536 | 16:00:03 | 0.1933 | 0.2041 | 1.2995 | 0.0019 | 0.0226 | 0.0575 | 0.0254 | 0.0337 | 0.0009 | 0.0014 | 0.0005 |  | 0.0012 | 0.0027 | 0.0026 | 0.0007 | 0.0022 | [6 empty] | 0.426 | RHI DELTEK D99 |  | RHI JUSTAL DS1015
792 | 12003669 | 29.05.2020 | 172,368 | Арм500 | ГОСТ 34028-2016 | 18 | 180x180 | Открытая |  | 172,768 | 1,8 | 0,4 | 172.368 |  |  | 9 | 1559 | 3 | 4168 | 7852 | 4201 | 7788 | 1910 | 1937 | 200 | 13 | 2 | 2155 | 9 | 320 | 350 | 110 | [7 empty] | B 789/BC | 0,01 | 21:01:00 | 1542 | 21:01:00 | 1540 | 21:16:15 | 0.1965 | 0.2187 | 1.2939 | 0.004 | 0.0239 | 0.0454 | 0.0243 | 0.0365 | 0.0012 | 0.0015 | 0.0006 |  | 0.0011 | 0.003 | 0.0026 | 0.0011 | 0.0027 | [6 empty] | 0.426 | RHI DELTEK D99 |  | RHI JUSTAL DS1015
794 | 12003671 | 29.05.2020 | 166,32 | Арм500 | ГОСТ 34028-2016 | 20 | 180x180 | Открытая |  | 166,72 | 1,8 | 0,4 | 166.32 |  |  | 4 | 1558 | 3 | 4222 | 7906 | 4255 | 7845 | 1964 | 1994 | 200 | 13 | 2 | 2155 | 9 | 320 | 350 | 110 | [7 empty] | B 789/BC | 0,01 | 22:32:00 | 1541 | 22:32:00 | 1540 | 22:47:54 | 0.1867 | 0.2035 | 1.28 | 0.0056 | 0.0171 | 0.0417 | 0.0235 | 0.0304 | 0.0009 | 0.0015 | 0.0005 |  | 0.0009 | 0.0025 | 0.0024 | 0.0008 | 0.0029 | [6 empty] | 0.413 | RHI DELTEK D99 |  | RHI JUSTAL DS1015
821 | 12003698 | 30.05.2020 | 172,368 | Арм500 | ГОСТ 34028-2016 | 16 | 180x180 | Открытая |  | 172,918 | 1,8 | 0,4 | 172.518 |  |  | 11 | 1578 | 7 | 4985 | 8649 | 5033 | 8626 | 2697 | 304 | 190 | 7 | 2 | 2155 | 9 | 310 | 330 | 110 | [7 empty] | B 789/BC | 0,02 | 21:41:00 | 1545 | 21:41:00 | 1546 | 21:48:55 | 0.1887 | 0.134 | 0.4954 | 0.0122 | 0.0237 | 0.0674 | 0.0436 | 0.042 | 0.0008 | 0.0031 | 0.0003 |  | 0.0006 | 0.0008 | 0.0033 | 0.001 | 0.0044 | [6 empty] | 0.291 | RHI DELTEK D99 |  | RHI JUSTAL DS1015 |  | 21:47 запустили 2 ручей
825 | 12003702 | 31.05.2020 | 163,296 | Арм500 | ГОСТ 34028-2016 | 20 | 180x180 | Открытая |  | 163,696 | 1,8 | 0,4 | 163.296 |  |  | 12 | 1577 | 7 | 5097 | 8757 | 5151 | 8741 | 2812 | 400 | 190 | 7 | 2 | 2155 | 9 | 320 | 340 | 120 | [7 empty] | B 789/BC | 0,02 | 0:45:00 | 1544 | 0:45:00 | 1542 | 1:09:55 | 0.1962 | 0.1416 | 0.5141 | 0.0056 | 0.0159 | 0.0302 | 0.0068 | 0.0079 | 0.0001 | 0.0001 | 0.0003 |  | 0.0006 | 0.0002 | 0.0019 | 0.0014 | 0.0041 | [6 empty] | 0.289 | RHI DELTEK D99 |  | RHI JUSTAL DS1015
827 | 12003704 | 31.05.2020 | 160,272 | Арм500 | ГОСТ 34028-2016 | 22 | 180x180 | Открытая |  | 160,672 | 1,8 | 0,4 | 160.272 |  |  | 4 | 1567 | 7 | 5154 | 8815 | 5211 | 8799 | 2870 | 449 | 190 | 7 | 2 | 2155 | 9 | 320 | 340 | 120 | [7 empty] | B 789/BC | 0,01 | 2:15:00 | 1543 | 2:15:00 | 1544 | 4:19:32 | 0.1903 | 0.1465 | 0.5062 | 0.0047 | 0.0116 | 0.0401 | 0.025 | 0.0287 | 0.0007 | 0.0017 | 0.0003 |  | 0.0006 | 0.0003 | 0.0016 | 0.0013 | 0.0035 | [6 empty] | 0.287 | RHI DELTEK D99 |  | RHI JUSTAL DS1015
833 | 12003710 | 31.05.2020 | 166,32 | Арм500 | ГОСТ 34028-2016 | 28 | 180x180 | Открытая |  | 166,72 | 1,8 | 0,4 | 166.32 |  |  | 9 | 1563 | 7 | 5324 | 8981 | 5384 | 8965 | 3036 | 597 | 190 | 7 | 2 | 2155 | 9 | 320 | 340 | 120 | [7 empty] | B 789/BC | 0,02 | 6:40:00 | 1543 | 6:40:00 | 1542 | 6:42:58 | 0.188 | 0.1418 | 0.5031 | 0.0044 | 0.0147 | 0.0416 | 0.0248 | 0.0372 | 0.001 | 0.0019 | 0.0003 |  | 0.0007 | 0.0006 | 0.0017 | 0.0006 | 0.006 | [6 empty] | 0.285 | RHI DELTEK D99 |  | RHI JUSTAL DS1015
834 | 12003711 | 31.05.2020 | 163,296 | Арм500 | ГОСТ 34028-2016 | 29 | 180x180 | Открытая |  | 163,696 | 1,8 | 0,4 | 163.296 |  |  | 12 | 1562 | 7 | 5351 | 9008 | 5411 | 8995 | 3063 | 621 | 200 | 7 | 2 | 2155 | 9 | 320 | 350 | 110 | [7 empty] | B 789/BC | 0,01 | 7:20:00 | 1545 | 7:20:00 | 1540 | 7:31:09 | 0.1917 | 0.1345 | 0.4936 | 0.0049 | 0.0169 | 0.0397 | 0.0241 | 0.0315 | 0.001 | 0.0022 | 0.0003 |  | 0.0007 | 0.0004 | 0.0017 | 0.0005 | 0.0052 | [6 empty] | 0.286 | RHI DELTEK D99 |  | RHI JUSTAL DS1015
838 | 12003715 | 31.05.2020 | 166,32 | Арм500 | ГОСТ 34028-2016 | 33 | 180x180 | Открытая |  | 166,72 | 1,8 | 0,4 | 166.32 |  |  | 9 | 1567 | 7 | 5463 | 9123 | 5529 | 9113 | 3175 | 712 | 200 | 7 | 2 | 2155 | 9 | 320 | 350 | 110 | [7 empty] | B 789/BC | 0,01 | 10:20:00 | 1547 | 10:20:00 | 1546 | 10:37:43 | 0.208 | 0.1654 | 0.5208 | 0.0078 | 0.0186 | 0.0344 | 0.0093 | 0.0136 | 0.0002 | 0.0002 | 0.0003 |  | 0.0008 | 0.0005 | 0.0026 | 0.0011 | 0.0037 | [6 empty] | 0.303 | RHI DELTEK D99 |  | RHI JUSTAL DS1015
843 | 12003720 | 31.05.2020 | 163,296 | Арм500 | ГОСТ 34028-2016 | 38 | 180x180 | Открытая |  | 163,696 | 1,8 | 0,4 | 163.296 |  |  | 4 | 1565 | 7 | 5605 | 9262 | 5674 | 9255 | 3314 | 830 | 190 | 13 | 2 | 2155 | 9 | 300 | 340 | 110 | [7 empty] | B 789/BC | 0,01 | 14:05:00 | 1541 | 14:05:00 | 1541 | 14:20:50 | 0.2134 | 0.1565 | 0.5105 | 0.0054 | 0.0153 | 0.0345 | 0.0099 | 0.0131 | 0.0002 | 0.0002 | 0.0003 |  | 0.0007 | 0.001 | 0.0021 | 0.0009 | 0.0043 | [6 empty] | 0.307 | RHI DELTEK D99 |  | RHI JUSTAL DS1015
849 | 12003726 | 31.05.2020 | 163,296 | Арм500 | ГОСТ 34028-2016 | 4 | 180x180 | Открытая |  | 163,696 | 1,8 | 0,4 | 163.296 |  |  | 11 | 1572 | 1 | 5768 | 109 | 5840 | 109 | 3480 | 981 | 180 | 13 | 2 | 2155 | 9 | 320 | 350 | 120 | [7 empty] | B 789/BC | 0,01 | 19:54:00 | 1544 | 19:54:00 | 1545 | 20:06:06 | 0.197 | 0.1498 | 0.5184 | 0.0068 | 0.0253 | 0.0652 | 0.035 | 0.0386 | 0.0007 | 0.0018 | 0.0003 |  | 0.0007 | 0.0018 | 0.0026 | 0.001 | 0.0044 | [6 empty] | 0.302 | RHI DELTEK D99 |  | RHI JUSTAL DS1015
851 | 12003728 | 31.05.2020 | 163,296 | Арм500 | ГОСТ 34028-2016 | 6 | 180x180 | Открытая |  | 163,696 | 1,8 | 0,4 | 163.296 |  |  | 12 | 1568 | 1 | 5825 | 163 | 5894 | 163 | 3534 | 1035 | 180 | 13 | 2 | 2155 | 9 | 320 | 350 | 120 | [7 empty] | B 789/BC | 0,01 | 21:25:00 | 1543 | 21:25:00 | 1540 | 21:45:14 | 0.1844 | 0.1582 | 0.5067 | 0.0035 | 0.0238 | 0.0519 | 0.023 | 0.0266 | 0.0008 | 0.0014 | 0.0003 |  | 0.0007 | 0.0014 | 0.0022 | 0.0007 | 0.0041 | [6 empty] | 0.283 | RHI DELTEK D99 |  | RHI JUSTAL DS1015
856 | 12003733 | 01.06.2020 | 151,8 | Арм500 | ГОСТ 34028-2016 | 11 | 180x180 | Открытая |  | 152,2 | 1,8 | 0,4 | 151.8 |  |  | 9 | 1570 | 1 | 5964 | 293 | 6030 | 293 | 3670 | 1168 | 180 | 13 | 2 | 2155 | 9 | 320 | 350 | 120 | [7 empty] | B 789/BC | 0,01 | 1:27:00 | 1543 | 1:27:00 | 1542 | 0:57:46 | 0.1991 | 0.1405 | 0.5108 | 0.0095 | 0.0092 | 0.0331 | 0.0209 | 0.0287 | 0.0011 | 0.0009 | 0.0002 |  | 0.0005 | 0.0012 | 0.0014 | 0.0007 | 0.0067 | [6 empty] | 0.295 | RHI DELTEK D99 |  | RHI JUSTAL DS1015
855 | 12003732 | 01.06.2020 | 166,98 | Арм500 | ГОСТ 34028-2016 | 10 | 180x180 | Открытая |  | 167,38 | 1,8 | 0,4 | 166.98 |  |  | 12 | 1568 | 1 | 5937 | 269 | 6006 | 269 | 3643 | 1144 | 180 | 13 | 2 | 2155 | 9 | 320 | 350 | 120 | [7 empty] | B 789/BC | 0,06 | 0:50:00 | 1541 | 0:50:00 | 1543 | 0:25:22 | 0.201 | 0.1423 | 0.5052 | 0.0157 | 0.0104 | 0.0363 | 0.0212 | 0.0267 | 0.0009 | 0.0009 | 0.0003 |  | 0.0005 | 0.0013 | 0.002 | 0.0007 | 0.0057 | [6 empty] | 0.296 | RHI DELTEK D99 |  | RHI JUSTAL DS1015
799 | 12003676 | 30.05.2020 | 165,312 | 1015 | ASTM A510/A510M-18 | 25 | 180x180 | Открытая |  | 165,712 | 1,8 | 0,4 | 165.312 |  |  | 4 | 1572 | 3 | 4363 | 8045 | 4394 | 7984 | 2100 | 2119 | 180 | 13 | 2 | 2155 | 8 | 290 | 320 | 100 | [7 empty] | B 789/BC | 0,01 | 2:18:00 | 1550 | 2:18:00 | 1547 | 2:25:35 | 0.1613 | 0.1685 | 0.5446 | 0.0024 | 0.0158 | 0.0449 | 0.0236 | 0.0333 | 0.001 | 0.0012 | 0.0003 |  | 0.0007 | 0.0004 | 0.0022 | 0.0002 | 0.0032 | [6 empty] | 0.265 | RHI DELTEK D99 |  | RHI JUSTAL DS1015 |  | Затягивание металлопровода пром.ковша и падение скоростей на 0,3м/мин.
801 | 12003678 | 30.05.2020 | 167,328 | 1015 | ASTM A510/A510M-18 | 27 | 180x180 | Открытая |  | 167,728 | 1,8 | 0,4 | 167.328 |  |  | 7 | 1575 | 3 | 4418 | 8100 | 4449 | 8039 | 2155 | 2176 | 180 | 13 | 2 | 2155 | 8 | 290 | 320 | 100 | [7 empty] | B 789/BC | 0,01 | 4:02:00 | 1549 | 4:02:00 | 1550 | 4:16:21 | 0.1589 | 0.1684 | 0.5477 | 0.0038 | 0.0182 | 0.0454 | 0.022 | 0.028 | 0.001 | 0.0019 | 0.0003 |  | 0.0007 | 0.0005 | 0.0022 | 0.0007 | 0.0042 | [6 empty] | 0.263 | RHI DELTEK D99 |  | RHI JUSTAL DS1015
807 | 12003683 | 30.05.2020 | 161,28 | 1015 | ASTM A510/A510M-18 | 2 | 180x180 | Открытая |  | 161,68 | 1,8 | 0,4 | 161.28 |  |  | 9 | 1577 | 7 | 4600 | 8284 | 4639 | 8229 | 2302 |  | 180 | 13 | 2 | 2155 | 9 | 270 | 300 | 100 | [7 empty] | B 789/BC | 0,1 | 10:35:00 | 1544 | 10:35:00 | 1539 | 10:49:57 | 0.1755 | 0.1789 | 0.5518 | 0.0034 | 0.0111 | 0.0405 | 0.0264 | 0.0406 | 0.0009 | 0.0015 | 0.0004 | 0.0017 | 0.0007 | 0.0005 | 0.0024 | 0.0012 | 0.01 | [6 empty] | 0.28 | RHI DELTEK D99 |  | RHI JUSTAL DS1015 |  | Затягивание металлопровода пром.ковша на 0,2м/мин.
812 | 12003689 | 30.05.2020 | 151,2 | 1015 | ASTM A510/A510M-18 | 7 | 180x180 | Открытая |  | 151,6 | 1,8 | 0,4 | 151.2 |  |  | 5 | 1573 | 7 | 4734 | 8418 | 4777 | 8367 | 2438 | 89 | 180 | 13 | 2 | 2155 | 9 | 270 | 300 | 100 | [7 empty] | B 789/BC | 0,02 | 14:49:00 | 1547 | 14:49:00 | 1545 | 15:00:11 | 0.1674 | 0.1732 | 0.5532 | 0.0032 | 0.015 | 0.0432 | 0.0223 | 0.0295 | 0.001 | 0.0019 | 0.0004 |  | 0.0007 | 0.0005 | 0.0023 | 0.001 | 0.0054 | [6 empty] | 0.272 | RHI DELTEK D99 |  | RHI JUSTAL DS1015
814 | 12003691 | 30.05.2020 | 161,28 | 1015 | ASTM A510/A510M-18 | 9 | 180x180 | Открытая |  | 161,68 | 1,8 | 0,4 | 161.28 |  |  | 4 | 1573 | 7 | 4791 | 8473 | 4834 | 8424 | 2495 | 8473135 | 180 | 13 | 2 | 2155 | 9 | 270 | 300 | 100 | [7 empty] | B 789/BC | 0,02 | 16:19:00 | 1542 | 16:19:00 | 1539 | 16:35:19 | 0.1678 | 0.1979 | 0.5546 | 0.0022 | 0.0103 | 0.0437 | 0.0208 | 0.0258 | 0.0015 | 0.0016 | 0.0003 |  | 0.0008 | 0.0003 | 0.0035 | 0.0009 | 0.0043 | [6 empty] | 0.272 | RHI DELTEK D99 |  | RHI JUSTAL DS1015
818 | 12003695 | 30.05.2020 | 160,272 | Арм500 | ГОСТ 34028-2016 | 13 | 180x180 | Открытая |  | 160,672 | 1,8 | 0,4 | 160.272 |  |  | 4 | 1571 | 7 | 4901 | 8585 | 4946 | 8536 | 2607 | 228 | 190 | 7 | 2 | 2155 | 9 | 310 | 330 | 110 | [7 empty] | B 789/BC | 0,01 | 19:20:00 | 1548 | 19:20:00 | 1546 | 19:37:52 | 0.1741 | 0.1716 | 0.5349 | 0.008 | 0.0087 | 0.0424 | 0.0267 | 0.0361 | 0.0014 | 0.0042 | 0.0004 |  | 0.0007 | 0.0006 | 0.002 | 0.001 | 0.0065 | [6 empty] | 0.277 | RHI DELTEK D99 |  | RHI JUSTAL DS1015
826 | 12003703 | 31.05.2020 | 178,416 | Арм500 | ГОСТ 34028-2016 | 21 | 180x180 | Открытая |  | 178,816 | 1,8 | 0,4 | 178.416 |  |  | 5 | 1572 | 7 | 5127 | 8788 | 5181 | 8771 | 2842 | 428 | 190 | 7 | 2 | 2155 | 9 | 320 | 340 | 120 | [7 empty] | B 789/BC | 0,02 | 1:28:00 | 1542 | 1:28:00 | 1540 | 1:36:57 | 0.1922 | 0.1333 | 0.5104 | 0.0052 | 0.0131 | 0.0291 | 0.0065 | 0.0075 | 0.0001 | 0.0001 | 0.0003 |  | 0.0006 | 0.0003 | 0.0017 | 0.0012 | 0.0044 | [6 empty] | 0.284 | RHI DELTEK D99 |  | RHI JUSTAL DS1015
828 | 12003705 | 31.05.2020 | 163,296 | Арм500 | ГОСТ 34028-2016 | 23 | 180x180 | Открытая |  | 163,696 | 1,8 | 0,4 | 163.296 |  |  | 9 | 1564 | 7 | 5182 | 8842 | 5239 | 8826 | 2897 | 476 | 190 | 7 | 2 | 2155 | 9 | 320 | 340 | 120 | [7 empty] | B 789/BC | 0,01 | 3:00:00 | 1541 | 3:00:00 | 1540 | 4:15:36 | 0.1908 | 0.1463 | 0.5041 | 0.0045 | 0.0115 | 0.0399 | 0.0245 | 0.0287 | 0.0007 | 0.0015 | 0.0003 |  | 0.0006 | 0.0003 | 0.0016 | 0.0011 | 0.0035 | [6 empty] | 0.287 | RHI DELTEK D99 |  | RHI JUSTAL DS1015
844 | 12003721 | 31.05.2020 | 166,32 | Арм500 | ГОСТ 34028-2016 | 39 | 180x180 | Открытая |  | 166,72 | 1,8 | 0,4 | 166.32 |  |  | 12 | 1567 | 7 | 5632 | 9289 | 5701 | 9285 | 3344 | 854 | 200 | 7 | 2 | 2155 | 9 | 320 | 350 | 110 | [7 empty] | B 789/BC | 0,01 | 14:50:00 | 1541 | 14:50:00 | 1541 | 15:07:24 | 0.187 | 0.152 | 0.5074 | 0.0043 | 0.012 | 0.0351 | 0.0112 | 0.0161 | 0.0001 | 0.0001 | 0.0002 |  | 0.0006 | 0.0012 | 0.0021 | 0.001 | 0.0032 | [6 empty] | 0.281 | RHI DELTEK D99 |  | RHI JUSTAL DS1015
845 | 12003722 | 31.05.2020 | 166,32 | Арм500 | ГОСТ 34028-2016 | 40 | 180x180 | Открытая |  | 172,22 | 1,8 | 0,4 | 171.82 | 2,8 |  | 9 | 1560 | 7 | 5662 | 9319 | 5731 | 9312 | 3371 | 875 | 200 | 7 | 2 | 2155 | 9 | 320 | 350 | 170 | [7 empty] | B 789/BC | 0,01 | 15:35:00 | 1543 | 15:35:00 | 1542 | 15:48:22 | 0.1907 | 0.1514 | 0.5128 | 0.0083 | 0.016 | 0.0368 | 0.0111 | 0.0151 | 0.0002 | 0.0003 | 0.0003 |  | 0.0006 | 0.0014 | 0.0035 | 0.001 | 0.0054 | [6 empty] | 0.286 | RHI DELTEK D99 |  | RHI JUSTAL DS1015
850 | 12003727 | 31.05.2020 | 163,296 | Арм500 | ГОСТ 34028-2016 | 5 | 180x180 | Открытая |  | 163,696 | 1,8 | 0,4 | 163.296 |  |  | 4 | 1571 | 1 | 5798 | 136 | 5867 | 136 | 3507 | 1008 | 180 | 13 | 2 | 2155 | 9 | 320 | 350 | 120 | [7 empty] | B 789/BC | 0,01 | 20:36:00 | 1541 | 20:36:00 | 1539 | 20:54:03 | 0.202 | 0.1434 | 0.5239 | 0.0095 | 0.0195 | 0.0449 | 0.0202 | 0.0292 | 0.0014 | 0.001 | 0.0003 |  | 0.0007 | 0.0017 | 0.0019 | 0.0006 | 0.0055 | [6 empty] | 0.302 | RHI DELTEK D99 |  | RHI JUSTAL DS1015
852 | 12003729 | 31.05.2020 | 163,296 | Арм500 | ГОСТ 34028-2016 | 7 | 180x180 | Открытая |  | 163,696 | 1,8 | 0,4 | 163.296 |  |  | 9 | 1570 | 1 | 5852 | 190 | 5921 | 190 | 3561 | 1062 | 180 | 13 | 2 | 2155 | 9 | 320 | 350 | 120 | [7 empty] | B 789/BC | 0,01 | 22:12:00 | 1543 | 22:12:00 | 1539 | 22:16:39 | 0.1908 | 0.1542 | 0.4991 | 0.0176 | 0.0195 | 0.0445 | 0.0198 | 0.0263 | 0.0011 | 0.001 | 0.0003 |  | 0.0007 | 0.0018 | 0.0018 | 0.0012 | 0.0053 | [6 empty] | 0.287 | RHI DELTEK D99 |  | RHI JUSTAL DS1015
854 | 12003731 | 01.06.2020 | 160,908 | Арм500 | ГОСТ 34028-2016 | 9 | 180x180 | Открытая |  | 161,308 | 1,8 | 0,4 | 160.908 |  |  | 5 | 1579 | 1 | 5907 | 242 | 5979 | 242 | 3616 | 1117 | 180 | 13 | 2 | 2155 | 9 | 320 | 350 | 120 | [7 empty] | B 789/BC | 0,01 | 0:13:00 | 1547 | 0:13:00 | 1543 | 23:39:20 | 0.1813 | 0.1544 | 0.5209 | 0.0089 | 0.0186 | 0.0466 | 0.0208 | 0.0302 | 0.0009 | 0.0008 | 0.0003 |  | 0.0006 | 0.0015 | 0.002 | 0.001 | 0.004 | [6 empty] | 0.281 | RHI DELTEK D99 |  | RHI JUSTAL DS1015